## 技术经济指标（板坯）
冶金交流中心 2018年8月炼钢指标 |  |  | 对标联系人：尚美诺15230111569，倪宝梅15373652759；邮箱：shangmeinuo@163.com | [26 empty] | 对标联系人：尚美诺15230111569，倪宝梅15373652759；邮箱：shangmeinuo@163.com | [18 empty] | 对标联系人：尚美诺15230111569，15373652759；邮箱：shangmeinuo@163.com
指标 | 公司名称 |  | 指标定义: | 山西太钢不锈钢 | 山西太钢不锈钢股份有限公司 |  | 济钢 | 梅山钢铁股份有限公司 |  | 首秦 | 四川德胜 | 山东泰山钢铁 | 唐山建龙特殊钢 | 津西正达 | 安钢 | 安钢 | 远联钢铁 | 福建三明 | 冀南钢铁集团 | 马钢 | 南钢 | 山西建龙 | 涟钢 | 酒钢 |  | 迁安轧一 | 韶钢 | 天铁热轧板有限公司 | 冀南钢铁集团 | 重钢 | 鞍钢股份有限公司 | 吉林建龙钢铁 | 凌源钢铁 | 天津钢铁 | 元立金属制品 | 唐山文丰 | 山东富伦钢铁 | 本溪北营钢铁（集团）股份有限公司 |  | 荣程钢铁 | 柳钢 | 鄂钢 | 山西新泰 | 朝阳钢铁 | 湘钢 | 唐山中厚板 | 长强钢铁 | 山东隆盛钢铁有限公司
| 分厂名称 |  |  | 炼钢一厂不锈钢生产线 | 炼钢二厂南区 | 炼钢二厂北区 | 210区域 | 一炼钢 | 二炼钢 |  | 钢轧厂 | 炼钢厂 |  |  | 第一炼轧厂 | 第二炼轧厂 |  | 炼钢一厂 | 金鼎厂区 | 四钢轧 | 第一炼钢厂 | 炼钢二厂 | 210转炉厂 | 炼轧厂 | 碳钢薄板厂 | 联成炼钢 | 炼钢厂 |  | 文丰新区炼钢厂 | 炼钢一厂 | 鲅鱼圈炼钢部 |  | 第一炼钢厂 |  | 炼钢厂 |  | 炼钢厂 | 方坯 | 板坯 |  |  |  | 方坯 | 炼钢厂 | 宽厚板厂 |  | 炼钢厂 | 炼钢厂
炼钢厂综合指标 | 年度累计产量 | wt | 当月底全年累计产量 1月-当月的累计产量 | 28.78（电炉） | 129.51 | 216.11 |  | 171.97 | 337.03 |  |  | 106.7 |  |  | 69.73 | 340 | 23.66 | 164.5411 |  |  | 350.2 | 188.671 | 297.2 |  |  | 89.28 | 247.6221 | 20.74 |  | 467679.765 | 37.13 | 16.0563 | 80.583 | 1799079.223 |  | 145.82 | 400 | 36.88 |  | 236.256 | 111.35 | 10万 |  | 164.1684 |  | 38.59 |  | 157330.13
| 铁水预处理比 | % | 铁水预处理处理量/入转炉铁水量*100% | 0 | 56.02 | 61.26 |  | 97.94 | 99.05 |  |  | 23.13 |  |  | 0 | 54 |  |  |  |  | 14.9 | 7.25 | 50.6 |  |  | 0 |  | 47.07 |  | 100 | 89.8 | 96.74 | 0.233 |  | 0 | 0 |  | 70.02 |  | 0 |  | 0.05 |  | 6.1436 |  | 6.04
| 金属料消耗 | kg/t | 转炉炼钢金属料消耗量（干克／吨）= （入炉铁水+入炉生铁入炉外部废钢+渣钢+内部回收切头、切尾、中包残钢等+合金硅铁、锰铁总量及脱氧剂+其他含铁原料） （千克）/合格钢坯生产量（吨） | 1188.0281 | 1204.4774 | 1168.1239 |  | 1112.71 | 1118.41 |  |  | 1078.72 | 1110.699 |  | 1081.3 | 1059 | 1115.3 | 1088.6185 |  |  | 1049 | 1083.3 | 1095.86 |  |  | 1088.0659 | 1112.405 | 1091 |  | 1102.7853 | 1077.98 | 1102.9198 | 1075.496 | 1106.1751 | 1097.55 | 1090 | 1070 | 1076.7109 |  | 1079.03 | 1061.84 | 1074.52 |  | 1123.57 |  | 1126.057 |  | 1064.016
| 钢铁料消耗 | kg/t | 转炉炼钢金属料消耗量（干克／吨）= （入炉入炉铁水+生铁+外部废钢+渣钢+内部回收切头、切尾、中包残钢等+其他含铁原料） （千克）/合格钢坯生产量（吨） | 652.8236 | 1090.9934 | 1078.354 |  | 1086.47 | 1106.35 |  |  | 1069.49 | 1095.913 |  | 1068.52 | 1047 | 1105.3 | 1066.0011 |  |  | 1036 | 1081.52 | 1088.71 |  |  | 1082.74 | 1071.8078 | 1075 |  | 1078.2137 | 1063.96 | 1080.6452 | 1085.08 | 1080.0514 | 1081.65 | 1075 | 1072 | 1063.3388 |  | 1070.8 | 1038.56 | 1062.43 |  | 1114.4262 |  | 1109.134 |  | 1056.432
| 铁水单耗 | kg/t | 当月入转炉铁水总量（kg）/当月合格钢坯生产量（t） | 0 | 1028.2091 | 971.5332 |  | 935.71 | 877.95 |  |  | 891.3 | 965.1768 |  | 879.68 | 945 | 879 | 840.1309 |  |  | 903 | 860.52 | 810.73 |  |  | 910.6772 | 850.339 | 932.98 |  | 910.7342 | 940.09 | 898.912 | 960 | 925.0013 | 818.45 | 963 | 900 | 982.3072 |  | 920.7 | 919.64 | 980.82 |  | 846.1336 |  | 820.507 |  | 875.107
| 生铁块单耗 | kg/t | 当月入转炉生铁总量（kg）/当月合格钢坯生产量（t） | 0 | 0 | 20.8707 |  | 0 | 0 |  |  | 24.2 | 0 |  | 8.13 | 20 | 0 | 5.6207 |  |  | 16.1 | 2.29 | 0 |  |  | 0 | 48.9167 | 6.71 |  | 29.4055 | 29.16 | 5.3555 | 4.314 | 22.5199 | 19.7 | 12 | 10 | 2.2543 |  | 0.5 | 937.9 | 18.29 |  | 0 |  | 0.126 |  | 111.386
| 废钢铁单耗 | kg/t | 当月入转炉内部废钢与外部废钢总量（kg）/当月合格钢生产量（t） | 652.8236 | 29.0082 | 66.4385 |  | 124.4 | 162.29 |  |  | 146 | 130.7362 |  | 180.71 | 99 | 226.3 | 220.2494 |  |  | 130 | 218.71 | 274.68 |  |  | 172.0657 | 172.5521 | 135.31 |  | 295.2048 | 94.71 | 176.3776 | 120.766 | 132.5302 | 279.72 | 100 | 0.6 | 78.7773 |  | 138.2 | 100.67 | 73 |  | 268.29 |  | 287.718 |  | 69.94
| 含铁散料 | kg/t | 当月入转炉包括氧化铁皮、污泥球、烧结块矿、原块矿等总量(kg)/当月合格钢生产量（t) | 0 | 0.41897 | 28.4364 |  | 28.29 | 18.18 |  |  | 0 | 14.786 |  | 15.18 | 12 | 10 |  |  |  | 0 | 1.78 | 0 |  |  | 32.0972 | 33.185 | 0 |  |  | 6.5664 | 16.2157 |  | 26.124 | 4.59 | 5.55 | 0.02 | 0.85791 |  | 11.4 | 7.01 | 23.11 |  | 29.54 |  | 0
| 工序单位能耗 | kgce/t | 全厂工序能耗=全厂各工序能耗总和（kgce）/当月合格钢坯生产量（t） | 430.1074 | -19.6 | -22.24 |  | 3.13 | -16.82 |  |  | -19.43 |  |  | 7.27 | -7.3 |  | 21.5 |  |  | -17.9 |  | -10.56 |  |  | -12 | -10.993 | -3.1 |  | -10.9329 | -5.87 | - | -28.862 | -12.74 | 8.79 | -21 | -15 | -7.9246 |  | -19.94 | -19.3 | 110 |  | 199.3129
| 蒸汽回收 | kg/t | 子项：蒸汽回收量kg，母项：合格钢产量 | 0 | 113.13 | 106.59 |  | 0.035 | 0.04 |  |  |  | 0.015455 |  |  | 0.02 |  | 67.98 |  |  | -0.035 | 25.71 | 115.38 |  |  |  | 0.063 | 0.079 |  | 8.3393 | 95.3 | -0.088694 | 0.119 | 0.10735 | 90 | 12 | 78 | 45.4065 |  |  |  | 4.19 |  | 0.412 |  | 103.705
| 新水消耗 | m^3/t |  | 1.0501 | 0.08 | 0.26 |  | 0.43 | 0.81 |  |  | 0.17 | 0.10982 |  |  | 0.81 | 0.39 | 1.39 |  |  | 24.6 | 0.398 | 0.807 |  |  | 0.64 | 0.769 | 0.43 |  |  | 0.43 | 0 | 0.057 | 0.83528 | 0.63 | 0.63 | 0.35 | 1.6513 |  |  | 1 | 0.7 |  | 0.403 |  | 0.173 |  | 0.8
| 氩气消耗 | m^3/t | 全厂氩气使用量（m3）/当月合格钢坯生产量（t） | 18.6199 | 1.32 | 1.78 |  | 2.16 | 1.05 |  |  |  | 1.651 |  |  | 0.92 | 1.23 | 4.01 |  |  | 1.44 | 0.81 | 1.57 |  |  | 2.12 | 1.34 | 3.26 |  |  | 1.376 | 0.90922 | 1.541 | 1.5694 | 0.9 | 1.828 | 0.95 | 1.2881 |  | 1.23 |  |  |  | 1.211 |  | 1.984
| 氮气消耗 | m^3/t | 全厂氮气使用量（m3）/当月合格钢坯生产量（t） | 38.824 | 33.43 | 43.61 |  | 60.2 | 30.02 |  |  |  | 37.6693 |  | 56.5 | 63 | 46.82 | 108.04 |  |  | 52.5 | 44.63 | 17.37 |  |  | 35 | 35.4 | 78.51 |  |  | 64.9 | 61.7352 | 37.1 | 25.1832 | 32.86 | 54.532 | 44.4 | 59.6916 |  | 63.36 |  | 49 |  | 38.3156 |  | 48.147 |  | 35.955
| 氧气消耗 | m^3/t | 全厂氧气量（m3）/当月合格钢坯生产量（t） | 102.3286 | 53.86 | 53.47 |  | 59.57 | 45.99 |  |  | 57.81 | 57.2113 |  | 49.9 | 48 | 55.46 | 55.43 |  |  | 50.3 | 58.16 | 51.12 |  |  | 59.2 | 54.69 | 56.22 |  | 56.1828 | 56.4 | 53.9228 | 50.6 | 51.426 | 52.6 | 54.306 | 60 | 60.4362 |  | 56.32 | 52.6 | 54 |  | 51.6572 |  | 63.399 |  | 48.947
| 煤气回收量 | m^3/t | 全厂煤气回收量（m3）/当月合格钢坯生产量（t） | 0 | 120.96 | 104.7 |  | 106.84 | 118.26 |  |  |  | 151.9386 |  | -125.04 | 106.75 | 132 | 8.81 |  |  | 0.118 | 109.04 | 123.0769 |  |  | 82.38 | -117.3 | 108.73 |  | 93.231 | 121 | -92.7659 | 173 | 131.843 | 118.35 | 119.517 | 125 | 102.1211 |  | 111.6 | 130614890 | 110 |  | 580 |  | 97.525
| 从业人员实物劳产率 | t/人 | 合格钢生产量（吨）/转炉炼钢厂（车间）工人及学徒总人数 | 46.0333 | —— | —— |  | 207.22 | 425.55 |  |  | 192.2 |  |  | 128.3 | 225 | 315.9 | 133.4117 |  |  | 706 |  | 562.95 |  |  | 227.0917 | 480.3754 | 131 |  | 7077.1213 | 6145 | 231.0262 | 372.417 | 274.5255 | 2512.22 | 2560 | 3330 | 223.1659 |  | 473.28 | 471.83 |  |  | 671.0721 |  | 385.9
| 内控合格率 | % | 内控成分合格炉数/生产总炉数 | 100 | 98.24 | 98.87 |  | 91.21 | 88.88 |  |  | 94.55 |  |  | 99.44 | 99.38 | 99.99 |  |  |  | 92.78 | 98.55 | 99.77 |  |  | 99.6032 |  | 100 |  |  | 96.5 | 99.81 |  |  | 99.89 | 96.1 | 99.8 | 43.78 |  | 99.96 |  | 90 |  |  |  | 100
| 钢坯合格率 | % | 钢坯合格生产量/总钢坯生产量 | 99.1469 | 99.9842 | 99.8639 |  | 99.96 | 99.97 |  |  | 100 |  |  | 99.87 | 99.46 | 100 | 99.9877 |  |  | 96.8 | 99.1 | 100 |  |  | 100 | 99.999 | 100 |  | 99.8553 | 99.9 | 99.76 | 99.993 | 99.95 | 99.63 | 99.9 | 99.5 | 99.9545 |  | 99.87 |  | 99.98 |  | 100 |  | 99.965 |  | 99.95
| 精炼比例 | % | 过（LF+RH）总钢量/总产量。（同时过RH和LF的钢水只记一次产量） | 100 | 91.46 | 96.4 |  | 80.11 | 81.3 |  |  | 24.59 |  |  | 100 | 99 | 0 | 100 |  |  | 100 | 0 | 85.99 |  |  | 100 | 89.4 | 94.4 |  | 38.02% | 100 | 0.56% | 100 | 100 | 82.54 | 99.59 | 50 | 69.1076 |  | 40.27 |  | 56.02 |  |  |  | 85
| 电耗 | kwh/t | 全厂电耗/合格钢产量 | 847.667 | 91.6308 | 212.0448 |  | 87.32 | 57.19 |  |  | 65.04 | 54.9375 |  | 92.6 | 105.69 | 37.68 | 112.6556 |  |  | 60.4 | 24.68 | 62.58 |  |  | 78.8 | 80.1146 | 76.53 |  | 48.647 | 72.01 | 33.9975 | 41.004 | 74.3187 | 70.18 | 89.223 | 30 | 72.7388 |  | 55.94 | 26.95 | 45 |  | 68.8289 |  | 68.974 |  | 42.87
| 耐材消耗 | 元/t | 全厂所有耐材成本（元)/合格钢产量（t） | 不详 | 50.96 | 39.75 |  | 54.07 | 47.65 |  |  | 30.9 |  |  | 33.34 | 39.85 | 11.68 | 28.42 |  |  |  |  | 44.68 |  |  | 32.55 |  | 69.63 |  | 13.3205 | 72.89 | 28.83 | 57.5 | 43.28 | 33.14 | 54.2 |  | 49.2 |  | 0.31 | 2.96 | 34 |  | 102.4668 |  | 53.69 |  | 3.43
铁水预处理 | 处理前铁水成分平均含量,% | C |  | 无 | 4.36 | 4.22 | [5 empty] | 4.15 |  |  |  | 4.08 | [5 empty] | 4.25 | 4.3 |  |  |  |  | 4.47 |  |  | 4.51 | 4.3 | 4.503 |  |  |  |  | 4.39 | 4.39 |  |  |  |  | 4.35 |  | 4.2
|  | Si |  |  | 0.49 | 0.51 | [5 empty] | 0.42 |  |  | 0.5 | 0.39 | [5 empty] | 0.41 | 0.45 |  |  |  |  | 0.51 |  | 0.46 | 0.52 | 0.48 | 0.407 |  |  |  |  | 0.47 | 0.47 |  |  |  |  | 0.32 |  | 0.496
|  | P |  |  | 0.053 | 0.059 |  | 0.1124 | 0.114 |  |  | 0.132 |  |  | 0.1 | 0.1 | [5 empty] | 0.13 | 0.1 |  |  |  |  | 0.18 |  | 0.13667 | 0.094 | 0.13 | 0.074 |  |  |  |  | 0.08 | 0.08 |  |  |  |  | 0.107 |  | 0.12
|  | S |  |  | 0.025 | 0.028 |  | 0.02843 | 0.03034 |  |  | 0.028 |  |  | 0.04 | 0.041 | [5 empty] | 0.049 | 0.026 |  |  |  |  | 0.046 |  | 0.042667 | 0.023 | 0.037 | 0.025 |  |  |  |  | 0.033 | 0.033 |  |  |  |  | 0.043 |  | 0.02
|  | T,℃ |  |  | 1353 | 1343 | [5 empty] | 1338 |  |  | 1300 | 1342 | [5 empty] | 1372 | 1352 |  |  |  |  | 1273 |  |  | 1336 | 1336.49 | 1339 |  |  |  |  | 1305 | 1305 |  |  |  |  | 1350 |  | 1352
| 处理后平均成分含量，% | C |  |  | 4.34 | 4.15 | [5 empty] | 4.15 |  |  |  | 4.14 | [5 empty] | 4.25 | 4.3 |  |  |  |  | 4.43 |  |  | 4.51 | 4.28 | 4.495 |  |  |  |  | 4.4 | 4.4 |  |  |  |  | 4.26 |  | 4.2
|  | Si |  |  | 0.46 | 0.49 | [5 empty] | 0.42 |  |  |  | 0.4 | [5 empty] | 0.32 | 0.45 |  |  |  |  | 0.51 |  |  | 0.52 | 0.436 | 0.406 |  |  |  |  | 0.48 | 0.48 |  |  |  |  | 0.33 |  | 0.47
|  | P |  |  | 0.05 | 0.0071 |  | 0.01398 | 0.01611 |  |  | 0.132 |  |  |  | 0.092 | [5 empty] | 0.129 | 0.1 |  |  |  |  | 0.147 |  |  | 0.094 | 0.14 | 0.073 |  |  |  |  | 0.081 | 0.081 |  |  |  |  | 0.106 |  | 0.12
|  | S |  |  | 0.0015 | 0.006 |  | 0.0034 | 0.00347 |  |  | 0.015 |  |  |  | 0.003 | [5 empty] | 0.015 | 0.002 |  |  |  |  | 0.0148 |  |  | 0.003 | 0.006 | 0.005 |  |  |  |  | 0.007 | 0.007 |  |  |  |  | 0.012 |  | 0.011
|  | T,℃ |  |  | 1329 | 1325 |  | 1327.45 | 1345.04 |  |  | 1305 |  |  |  | 1328 | [5 empty] | 1322 | 1324 |  |  |  |  | 1259 |  |  | 1315 | 1327.89 | 1318 |  |  |  |  | 1290 | 1290 |  |  |  |  | 1320 |  | 1335
| 石灰粉单耗 | kg/t | 当月实际消耗量（kg）/处理铁水量（t） |  | 5.15 | 4.4 |  | 2.74 | 2.66 |  |  | 3.8 |  |  |  | 2.63 | [5 empty] | 10 | 5.69 |  |  |  |  | 2.2 |  |  | 1.84 | 0 | [5 empty] | 3.18 | 3.18 | [6 empty] | 1.318
| 颗粒镁 | kg/t | 当月实际消耗量（kg）/处理铁水量（t） |  | 1.44 | 0 |  | 0.52 | 0.52 | [6 empty] | 0.69 | [11 empty] | 0.42 |  |  | 0.46 | 0.58668 | 0.542 |  |  |  |  | 0.75 | 0.75 | [6 empty] | 0.46
| 电石 | kg/t | 当月实际消耗量（kg）/处理铁水量（t） |  | 无 | 0 | [21 empty] | 0 |  |  | 0 | 0
| 萤石粉 | kg/t | 当月实际消耗量（kg）/处理铁水量（t） |  | 无 | 0 | [15 empty] | 2 | [5 empty] | 0 |  |  | 0 | 0
| 处理周期 | min/罐 | 当月生产作业总时间（min）/预处理总罐数（罐） |  | 49 | 36 |  | 37.41 | 31.61 |  |  | 29.5 |  |  |  | 20 | [5 empty] | 41 | 40 |  |  |  |  | 28.23 |  |  | 37.6 | 35.71 | 25 |  |  |  |  | 32.3 | 32.3 | [6 empty] | 35
| 铁水包平均寿命 | 次 |  |  | 741.3333 | 470.6 | [9 empty] | 1200 | [6 empty] | 617 |  |  |  |  | 975 |  |  | 865 | 1052 | 750 |  |  |  |  | 1066 | 1066
| 铁损 | kg/t | （处理前铁水总量-处理后铁水总量)(kg)/处理前铁水总量(t） |  | 25.81 | 18.5 |  | 26.24 | 12.06 | [6 empty] | 12.8 | [5 empty] | 5 | 6.42 |  |  |  |  | 0.04 |  |  | 11.23 | 3 | 8.5 |  |  |  |  | 14 | 14 | [6 empty] | 13.5
转炉工序 | 当月转炉生产量 | wt |  | 电炉2.03 | 19.8629 | 32.429 |  | 21.22 | 42.68 |  |  | 15 |  |  | 11.56 | 47.9 | 23.66 | 10.0859 |  |  | 48 | 28.206 | 43.6 |  |  | 11.31 | 34.5891 | 20.74 |  |  | 37.13 | 16.3132 | 10.875 | 331626.82 |  | 23.15 | 35 | 36.88 |  | 35.496 | 111.35 |  |  | 20.8896 |  | 38.59
| 当月下线炉衬寿命 | 炉 | 当月下线寿命,无下线炉役不填写 | 无 | 无 | 无 | [8 empty] | 7214 | [15 empty] | 0 | 无 |  |  |  | 2238 | 16000
| 日历作业率 | % | 转炉全月作业时间（min）/（当月天数*24*60）（min） | 49.6147 | 86.9477 | 64.9328 |  | 39.9 | 73.87 |  |  | 76.86 |  |  | 91.86 | 88 | 88.56 | 45.4885 |  |  | 90.8 | 86.6 | 85.17 |  |  | 64.4 | 82.5896 | 44.42 |  | 83.116 | 47.4 | 46.38% | 92.74 | 88.0623 | 90.62 | 94.5 | 95 | 97.5358 |  |  | 62.6 | 69% |  | 62.509 |  | 89.01
| 利用系数 | t/公称吨.日 | 当月转炉生产合格钢水量（t）/（公称吨数*当月天数） | 7.276t/MVA.日 | 25.05 | 19.37 |  | 14.26 | 26.36 |  |  | 34.19 |  |  | 37.3 | 89 | 50.88 | 16.2676 |  |  | 34.4 | 37.91 | 34.43 |  |  | 22.8 | 30.5185 | 18.58 |  | 23.9467 | 15.35 | 21.9264 | 35.08 | 29.7157 | 47.27 | 74.6774 |  | 33.0349 |  | 31.8 | 32.36 |  |  | 27.9613 |  | 40
| 转炉每炉产钢量 | t/炉 | 当月转炉生产合格钢水量（t）/当月生产炉数（炉) | 82.5231 | 74.3928 | 183.3185 |  | 147.14 | 259.05 |  |  | 59.1 |  |  | 107.15 | 159 | 52.1 | 98.3034 |  |  | 161.4 | 117.92 | 215.7 |  |  | 149.5922 | 117.6057 | 195 |  | 209.9101 | 250.85 | 151.8922 | 103.2 | 105.4122 | 64.67 | 103.4406 | 120 | 153.4207 |  | 117.34 | 136.58 |  |  | 119.2846 |  | 123.25 |  | 64
| 炉容比 | m3/t | 新砌炉炉内容积(m3)/公称吨数（t） | 1.12 | 0.82 | 0.92 | [5 empty] | 0.75 |  |  | 0.91 | 0.9 | 1.06 |  |  |  | 1 | 0.98 | 0.92 |  |  | 0.88 |  | 0.95 |  |  | 0.92 | 0.85 | 0.872 |  | 0.68 | 0.86 | 1.003 | 0.94 |  | 0.78 |  |  |  | 0.87 |  | 0.928 |  | 0.89
| 冶炼周期 | min/炉 | 当月生产作业总时间（min）/转炉生产炉数（炉） | 90.0325 | 43.7417 | 41.4678 |  | 39.12 | 41.91 |  |  | 30 |  |  | 38 | 38 | 26 | 39.583 |  |  | 40.9 | 32.32 | 34.6 |  |  | 38.0278 | 38.192 | 37.24 |  | 44.1667 | 42.89 | 35.6 | 42.11 | 37.4986 | 25.5 | 27 | 37 | 54.3571 |  | 37 | 38.28 | 43.03 |  | 36 |  | 35 |  | 30
| 氧枪喷头寿命 | 炉 |  | 无 | 204.7692 | 209.7 |  | 338 | 525.67 |  |  | 71.33 |  |  | 215.8 | 200 | 125 | 64.125 |  |  | 205 | 77.91 | 211 |  |  | 204.7 | 208 | 496 |  | 139.25 | 395 | 300 | 272 | 214 | 151 | 265 | 210 | 171.6429 |  | 300 | 81.61 | 135 |  | 158.5455 |  | 257
| 转炉出钢平均成分，% | C |  |  | 0.035 | 0.039 | [5 empty] | （碳素钢）0.13 |  |  | 0.07 | 0.09 | [5 empty] | 0.06 | 0.042 |  |  | 0.05 |  | 0.155 |  |  | 0.054 | 0.07 | 0.099 | 0.08 |  | 0.07 | 0.1 | 0.19 | 0.058 |  |  |  |  | 0.06 |  | 0.08
|  | P |  |  | 0.009 | 0.009 | [5 empty] | 0.028 |  |  | 0.02 | 0.009 | [5 empty] | 0.025 | 0.015 |  |  | 0.015 |  | 0.15 |  |  | 0.015 | 0.016 | 0.0191 | 0.012 |  | 0.015 | 0.02 | 0.014 | 0.014 |  |  |  |  | 0.012 |  | 0.015
|  | S |  |  | 0.01 | 0.021 | [5 empty] | 0.02 |  |  | 0.02 | 0.018 | [5 empty] | 0.022 | 0.016 |  |  | 0.035 |  | 0.15 |  |  | 0.008 | 0.02 | 0.0212 | 0.015 |  | 0.018 | 0.035 | 0.021 | 0.018 |  |  |  |  | 0.035 |  | 0.018
| 平均出钢温度，℃ | T |  | 1600 | 1678 | 1652 |  | 1655.74 | 1641.49 |  |  | 1655 |  |  | 1620 | 1638 | 1632 | 1316.355 |  |  |  | 1654 | 1604 |  |  | 1640 |  | 1656 |  |  | 1673 | 1589.71 | 1641 | 1660 |  | 1635 | 1590 | 1649 | 1664 |  |  |  |  | 1637 |  | 1630
| 转炉熔剂消耗，kg/t | 石灰 | 当月实际消耗量（kg）/合格钢坯产量（t） | 54.16（电炉） | 27.4838 | 24.5559 |  | 27.78 | 21.52 |  |  | 33.6 |  |  | 58.96 | 44 | 53 | 31.0086 |  |  |  | 39.57 | 42.35 |  |  | 46.6 | 42.2979 | 38.3 |  |  | 29.3 | 49.4609 | 34.213 | 38.47 | 30.05 | 33 | 31 | 42.06 | 41.1 | 42.04 | 41.71 |  |  | 44 |  | 67.12 |  | 49.291
|  | 石灰石 | 当月实际消耗量（kg）/合格钢坯产量（t） | 0 | 29.2361 | 25.0529 |  | 0.44 | 1.16 |  |  | 12.2 |  |  |  | 19 | 1 | 0.5 |  |  |  | 0 | 0 |  |  | 0 |  | 1 |  |  | 0 | 8.7781 | 32.784 | 10.324 | 0 | 8 | 6 |  |  | 0 |  |  |  | 12 |  | 2.131
|  | 轻烧白云石 | 当月实际消耗量（kg）/合格钢坯产量（t） | 0 | 14.4076 | 20.1469 |  | 9.94 | 8.84 |  |  | 28.3 |  |  | 31.06 | 0.25 | 0 | 10.4 |  |  |  | 19.5 | 1.94 |  |  | 6.1 | 24.7862 | 25.7 |  |  | 16.4 | 0 |  | 22.908 | 12.24 | 15 | 19 |  |  | 0 | [5 empty] | 8.451
|  | 生白云石 | 当月实际消耗量（kg）/合格钢坯产量（t） | 0 | 13.4548 | 2.7541 |  | 5.66 | 2.96 | [12 empty] | 7.5 | 4.31 |  |  | 0 |  | 0 |  |  | 4.11 | 2.2224 |  | 6.984 | 4.74 | 0 | 2 | 14.22 | 19.51 | 11.67 | [5 empty] | 0
|  | 轻烧镁球 | 当月实际消耗量（kg）/合格钢坯产量（t） | 0 | 0 | 0 |  | 4.75 | 2.4 | [7 empty] | 3.5 |  |  |  |  | 0 | 9.13 |  |  |  | 1.8947 |  |  |  | 0 | 11.7117 | 0 | 1.92 | 2.87 | 7 |  |  |  | 3.17 |  |  |  | 12 |  | 0
|  | 其它熔剂 | 当月实际消耗量（kg）/合格钢坯产量（t） | 8.18（电炉） | 3.7302 | 0 | [5 empty] | 0 |  |  | 3.11 | [6 empty] | 1.19 | 0.15 |  |  |  | 0.99525 |  |  |  | 5.3 | 0 | 8.057 | 1.89 |  | 65 | 9 | [8 empty] | 0
LF精炼工序 | 造渣材料，kg/t | 石灰 | 当月实际消耗量（kg）/合格钢坯产量（t） | 0 | 5.9634 | 2.6919 | [5 empty] | 4.5 |  |  |  | 5.42 |  | 4.6 |  |  |  |  | 5.16 |  |  | 7.2 |  | 2.7 |  |  | 6.54 | 9.56 | 5.382 | 8.382 | 3.14 | 8.25 | 3 | 7.79 | 5.67 | 2.17 |  |  |  | 7 |  | 5.518
|  | 萤石 | 当月实际消耗量（kg）/合格钢坯产量（t） | 0 | 1.0241 | 0.42625 | [9 empty] | 0.6 | [6 empty] | 0 |  |  | 1.6 |  | 1.1 |  |  | 0.22 | 0.76 | 0.702 | 1.159 | 2.32 | 1.24 | 0.7 | 0.42 | 0.2 | 0.68 | [5 empty] | 1.002
|  | 复合造渣剂 | 当月实际消耗量（kg）/合格钢坯产量（t） | 0 | 无 | 0 | [5 empty] | 0.45 | [10 empty] | 0.21 |  |  |  |  | 0 |  |  | 0.79 | 0 | 0.93 | 2.885 | 2.59 | 3.6 |  |  |  | 0 | [5 empty] | 0.247
| 石墨电极 消耗 | kg/t | 当月实际消耗量（kg）/合格钢坯产量（t） |  |  | 0.17 |  | 0.09 | 0.16 |  |  | 0.2 |  |  |  | 0.31 | 0 | 0.48764 |  |  |  |  | 0.19 |  |  | 0.14 | 0.42124 | 0.4 |  |  | 0.21 | 0 | 0.215 | 0.42805 | 0.46 | 0.54 | 0.5 | 0.69 | 0.56 | 0.44 |  |  |  | 0.03 |  | 0.385
| 日历 作业率 | % | LF全月作业时间（min）/（当月天数*24*60）（min） |  | 99 | 48.66 | [9 empty] | 94 | 0 | 40.2218 |  |  |  |  | 88.35 |  |  | 65.1 | 80.6788 | 62.08 |  | 43.1295 | 94.6 | 1.07 | 86.47 | 50.2535 | 79.8 | 99.78 | 70 | 0.84 | 0.95 |  |  |  |  | 83.5 |  | 71.23
| 平均精炼 时间 | min | LF全月作业时间（min）/（当月生产炉数）（炉） |  | 56.1252 | 60 |  | 38.74 | 44.05 |  |  | 29 |  |  |  | 34 | 0 | 35 |  |  |  |  | 55.8 |  |  | 38 | 42.9432 | 56.34 |  | 81.408 | 42.8 | 33.65 | 37.55 | 50.4 | 27.46 | 35 | 25 | 73.7 | 53 | 45 |  | 60 |  | 34 |  | 35
| 精炼 电耗 | kwh/t | 当月升温送电总量（kg）/合格钢坯产量（t） |  | 31.3 | 32.47 |  | 25.74 | 33.45 |  |  | 42.5 |  |  |  | 37 | 0 | 44.0474 |  |  | 39.2 |  | 39.69 |  |  | 31.36 | 34.2603 | 37.4 |  |  | 38.5 | 30.25 | 23.654 | 40.2869 | 52.94 | 45.2 | 35 | 56.4 | 42.1 | 41.41 |  | 54 |  | 32.1 |  | 39
RH或VD工序 | RH处理 炉数 | 炉 |  | VOD 0 | 1345 | 381 |  | 553 | 583 |  |  | 无 |  |  |  | 68 |  |  |  |  | 1674 |  | 615 |  |  |  |  | 0 |  | 574 | 1087 | [7 empty] | 639 | [6 empty] | 425
| RH处理 炉数比例 | % | 当月处理炉数/转炉生产炉数 |  | 55.49 | 17.63 |  | 40.67 | 37.14 |  |  | 无 |  |  |  | 1.54 |  |  |  |  | 56.3 |  | 32.3855 |  |  |  |  | 0 |  | 25.76% | 73.23 |  |  |  |  | / |  |  | 26.77% | [6 empty] | 16.35
| RH平均 处理周期 | min/炉 | RH全月作业时间（min）/（当月生产炉数）（炉） |  | 45 | 38.65 |  | 38.69 | 24.64 |  |  | 无 |  |  |  | 35 |  |  |  |  | 40.9 |  | 28.8 |  |  |  |  | 0 |  | 51.73 | 28.5 |  |  |  |  | / |  |  | 27 | [6 empty] | .
| RH插入管寿命 | 次 |  |  | 45.8966 | 61 | [5 empty] | 无 |  |  |  | 70 | [6 empty] | 102 |  |  |  |  | 0 |  |  | 85 |  |  |  |  | / |  |  | 118
连铸工序 | 连铸比 | % | 连铸坯生产合格量/全厂生产总量 | 91.9299 | 99.7968 | 100 |  | 100 | 100 |  |  | 100 |  |  | 100 | 99.87 | 100 | 61.33 |  |  | 100 | 100 | 99.98 |  |  | 100 | 100 | 100 |  |  | 100 | 全连铸 | 100 | 100 | 100 | 60 |  | 100 | 100 | 100 | 100 | 99.92 | 100 | 100 |  | 100
| 钢坯 合格率 | % | 合格连铸坯产量/(合格连铸坯产量+检验现场废品量+轧后退废量） | 99.1923 | 99.9842 | 99.8639 |  | 99.96 | 99.97 |  |  | 99.99 |  |  | 99.79 | 99.58 | 99.75 | 100 |  |  | 96.8 | 98.75 | 100 |  |  | 100 |  | 100 |  | 99.8553 | 99.9 | 99.76 | 99.993 | 99.95 | 99.84 | 99.82 | 99.8 | 99.907 | 99.907 | 99.87 | 99.93 | 99.95 | 99.18 | 100 |  | 99.95 |  | 99.98
| 钢水收得率 | % |  |  | 97.4279 | 96.6908 | [5 empty] | 99.79 |  |  | 97.49 | 99.63 |  | 99.679 |  |  |  | 98.8 | 98.41 |  |  |  |  | 99.95 |  |  | 98.1 | 1.02 | 99.716 |  |  |  | 99.9 | [6 empty] | 99.1487 |  | 98.5
| 合格坯 收得率 | % | 合格连铸坯产量/连铸浇钢接受钢水量 | 93.7992 | 99.9842 | 99.8639 |  | 96.15 | 99.11 |  |  | 99.5 |  |  | 99.86 | 99.19 | 99.98 |  |  |  | 101.8 | 100 | 98.41 |  |  | 100 | 98.2051 | 97.86 |  | 97.4244 | 98.1 | 0.98 | 99.723 | 97.1658 | 98.84 | 99.69 | 99.8 | 99.9 | 99.9 |  | 99.8 |  | 98.52 | 99.12 |  | 99.5 |  | 98.5
| 日历 作业率 | % | 全月浇钢总时间（min）/（当月天数*24*60）（min） | 24.8712 | 92.718 | 84.7554 |  | 68.37 | 93.17 |  |  | 66.2 |  |  | 92.27 | 81.56 | 95.26 | 28.706 |  |  | 91.5 | 89.62 | 79.88 |  |  | 65.1 | 68.4291 | 43.65 |  | 79.2936 | 62.24 | 54.53 | 89.919 | 71.3078 | 87.5 | 89.16 | 99 | 34.4 | 67.8 |  | 62.6 | 63 | 95.28 | 85.6116 |  | 76.6 |  | 90.5
| 台时 产量 | t/h | 连铸生产总产量（t）/浇注总时间（h） | 50.4275 | 95.7856 | 257.1366 |  | 198.25 | 295.08 |  |  | 121.3 |  |  | 168.03 | 240 | 135 | 144.803 |  |  | 229.4 | 141.01 | 361.11 |  |  | 233.4997 | 167.245 | 160 |  |  | 267.24 | 197.8525 | 162.55 | 156.2715 | 165.11 | 210.23 | 140 | 132.4 | 199.6 |  | 199.24 | 199 | 178 | 163.3035 |  | 184.88
| 浇注 周期 | min/炉 | 全月浇钢总时间（min）/浇注炉数 | 51.1636 | 47.36 | 37.27 |  | 45.25 | 52.75 |  |  | 31.8 |  |  | 38 | 40 |  |  |  |  | 40.9 | 40.26 | 36.5625 |  |  | 38.4392 |  | 36.53 |  | 46.4048 | 55.2 | 33.2785 | 40 | 37 | 23.5 | 29.86 | 45 | 67.2 | 46.1 | 42 |  | 44 | 30 | 73.04 |  | 38 |  | 30
| 中包 寿命 | 小时/包 | 全月浇钢总时间（min）/连铸机开浇次数 | 2.9845 | 7.806 | 4.66 |  | 8.23 | 8.39 |  |  | 14.4 |  |  | 15、10 | 15 | 39.5 | 25 |  |  |  | 15.55 | 7.02 |  |  | 14.6069 |  | 6.98 |  |  | 6 | 15.9124 | 13.938 |  | 27.5 | 13.267 | 24 | 7.4 | 7.8 |  | 32.72 | 480 | 23 | 18.9 |  | 15 |  | 16
| 平均连浇 炉数 | 炉/浇次 | 全月浇钢炉数/连铸开浇次数 | 3.5 | 36.8194 | 11.5163 |  | 16.06 | 32.18 |  |  | 27.1 |  |  | 71.33 | 17 | 175 | 28.409 |  |  | 36.1 | 19 | 11.52 |  |  | 22.8 | 18.5705 | 11.47 |  | 27.85 | 6.33 | 21.0588 | 65.625 | 22.0704 | 70.21 | 26.66 | 29 | 6.6 | 10.2 | 25.47 | 60.07 | 12 | 45 | 23.2533 |  | 22 |  | 32
| 溢漏率 | % | 全月溢漏钢流数总和/（全月浇钢总炉数*铸机流数） | 0 | 0.037566 | 0.095374 |  | 0 | 0 |  |  | 0 |  |  |  | 0 | 0.01 | 0 |  |  | 0 | 0 | 0.03 |  |  | 0 | 0.10734 | 0 |  | 0 | 0 | 0 |  |  |  | 0 | 0 | 0.24% | 0.12% | 0.055 | 0.02 | 0.16 | 0 | 0 |  | 0
| 保护渣 消耗 | kg/吨 | 保护渣消耗总量/全月合格钢产量 | 0.439 | 0.7 | 0.55 |  | 0.45 | 0.43 |  |  | 0.6 |  |  | 0.52 | 0.5 | 0.5 | 1.06 |  |  |  | 0.652 | 0.43 |  |  | 0.5 |  | 0.49 |  |  | 0.45 | 0.5 | 0.701 | 0.602 | 0.47 | 0.57 | 0.7 | 0.31 | 0.61 | 0.589 |  | 0.46 | 0.76 |  |  | 0.5 |  | 0.45
| 热送率 | % | 装炉≥400℃铸坯块数/生产总块数 | 0 | 95.3961 | 93.2139 |  | 66.81 | 65.6 | [5 empty] | 80 | 18.56 | 99.9 |  |  |  |  | 79.23 | 85.05 |  |  | 90 | 26.6339 | 72.1 |  | 76.1174 | 68.33 | 0 | 100 |  |  | 98 | 100 |  | 0.13 | 100 | 90 | 85 | 100 | 78.6 |  | 70
| 低倍级别（偏析、疏松） |  |  |  | 1级 | 1级 | [15 empty] | 1 | 1 | [7 empty] | 99%控制在B1.0以下 | 0 |  |  |  | c1.5 | ＜1.0 |  |  |  |  | 1.5
| 裂纹率 | % |  |  | 0 | 0.92 | [9 empty] | 0.12 | [5 empty] | 0.12 | 0 |  |  | 0 |  |  |  |  | 0.0041458 | 0 |  |  |  | 0.01 |  |  | 0.01% |  |  | 0.5
| 结晶器寿命 | 炉/个 | （当月结晶器从上线-使用下线总过钢量）/（结晶器更换个数） |  | 298.6 | 167.9 | [9 empty] | 200 | 210 | 20617.592 |  |  |  |  | 369 | [7 empty] | 385 | 0 | 1087 |  |  | 1000 |  | 14 | 40 | 1000 |  | 500 |  |  |  | 220
成品工序 | 非合金钢比率 |  |  | 0 | 48.06 | 54.03 | [5 empty] | 83.5% |  |  |  | 27 | [5 empty] | 26.52 | 47.7264 |  |  | 100 |  | 87.3 |  |  | 57.37 |  |  |  |  | 41.62 | 50 |  |  | 94.44 |  | 30 |  | 87.3472 |  | 24
| 低合金钢比率 |  |  | 0 | 10.44 | 44.62 | [5 empty] | 16.5% |  |  |  | 31 |  | 28.9593 |  |  |  | 73.48 | 21.3789 |  |  |  |  | 12.7 |  |  | 36.44 |  | 21.79 |  |  | 49.05 | 35 | 55.2253 |  | 1.86 |  | 25 |  | 9.7242 |  | 75
| 合金结构钢比率 |  |  | 100 | 0.135 | 1.35 | [9 empty] | 42 | [6 empty] | 30.8748 |  |  |  |  | 0 |  |  | 6.18 |  |  |  |  | 9.33 | 15 |  |  | 3.7 |  | 45 |  | 2.9286 |  | 1
| 模铸钢比率 |  |  | 8.0701 | 0.2 | 0 | [9 empty] | 0 | [6 empty] | 0.02 |  |  |  |  | 0 |  |  | 0 | [8 empty] | 0 |  |  |  | 0 |  | 0
主要钢种 |  |  |  | 不锈钢304、321 | [7 empty] | Q235B、Q195、Q345B/C/D、SPHC/D、SS400 |  |  |  |  | Q195L |  |  |  |  | Q195\Q195L\Q235B\SPHC\Q345B | [13 empty] | Q345B、Q235B、50#、45# | [9 empty] | 容器板、桥梁、风电板、高建高强钢等
| 合金元素 | 合金元素规定含水量量界限值（%）
|  | 非合金钢 | 低合金钢 | 合金钢
| A1 | <0.1 | - | ≥0.10
| B | <0.0005 | - | ≥0.005
| BI （铋） | <0.10 | - | ≥0.10
| Cr （铬） | <0.30 | 0.30～0.50 | ≥0.50
| Co （一氧化碳） | <0.10 | - | ≥0.10
| Cu （铜元素） | <0.10 | 0.10～<0.50 | ≥0.50
| Mn | <1.00 | 1.00～<1.40 | ≥1.40
| Mo | <0.05 | 0.05～<0.10 | ≥0.10
| Ni | <0.30 | 0.30～<0.50 | ≥0.50
| Nb | <0.02 | 0.02～<0.06 | ≥0.06
| Pb | <0.40 | - | ≥0.40
| Se | <0.10 | - | ≥0.10
| Si | <0.50 | 0.50～<0.90 | ≥0.90
| Te | <0.10 | - | ≥0.10
| Ti | <0.05 | 0.05～<0.13 | ≥0.13
| W | <0.10 | - | ≥0.10
| V | <0.04 | 0.04～<0.12 | ≥0.12
| Zr | <0.05 | 0.02～<0.05 | ≥0.05
| La系（每种元素） | <0.02 | 0.02～<0.05 | ≥0.05
| 其它规定元素 | <0.05 | - | ≥0.05
（S、P、C、N除外）
Note on B8: 冶金交流中心: 小数点后保留两位
Note on B11: 冶金交流中心: 小数点后保留一位
Note on B12: 冶金交流中心: 小数点后保留两位
Note on B14: 冶金交流中心: 小数点后保留两位
Note on B15: 冶金交流中心: 小数点后保留一位
Note on B16: 冶金交流中心: 小数点后保留一位
Note on B17: 冶金交流中心: 小数点后保留一位
Note on B18: 冶金交流中心: 小数点后保留一位
Note on B19: 冶金交流中心: 小数点后保留三位
Note on B20: 冶金交流中心: 小数点后保留两位
Note on B21: 冶金交流中心: 小数点后保留两位
Note on B22: 冶金交流中心: 小数点后保留两位
Note on B23: 冶金交流中心: 小数点后保留一位
Note on B44: 冶金交流中心: 小数点后保留两位
Note on B45: 冶金交流中心: 小数点后保留两位
Note on B46: 冶金交流中心: 小数点后保留两位
Note on B47: 冶金交流中心: 小数点后保留两位
Note on D6: 作者: 入炉原料所有物料全部按照100%投入计算，不折算系数；不包括含铁散料；不包括热回收钢水
Note on D7: 作者: 包括所有物料不折算，全部按照100%折算；不包括含铁散料；不包括回炉钢水
Note on F85: 去除2#机，2#机固定结晶器，统计口径不一
Note on W85: 李倩倩: 结晶器未下线，无数据
Note on Y85: 李倩倩: 结晶器未下线，无数据
冶金交流中心
冶金交流中心
冶金交流中心
冶金交流中心
冶金交流中心
冶金交流中心
冶金交流中心