## 技术经济指标（方圆坯）
冶金交流中心 2019年3月炼钢指标 |  |  | 对标联系人：尚美诺15230111569，倪宝梅15373652759；邮箱：shangmeinuo@163.com | [25 empty] | 对标联系人：尚美诺15230111569，倪宝梅15373652759；邮箱：shangmeinuo@163.com
指标 | 公司名称 |  | 指标定义: | 山西太钢不锈钢 | 吉林恒联 | 河南济源 |  | 津西 | 大连特钢 | 建邦 | 山东石横特钢集团有限公司 |  |  | 首钢长钢 | 西林钢铁 | 烟台华新不锈钢 | 安钢 | 山西新泰 | 福建三明 |  | 冀南钢铁集团 | 鲁丽钢铁 | 马钢长江 | 山西建龙 | 山西华鑫源 | 酒钢 | 青钢 | 天钢联合特钢 | 宣钢 |  | 凌源钢铁 | 广西贵港钢铁 | 西宁特殊钢 | 唐山文丰 | 山东隆盛钢铁 | 本溪北营钢铁 | 荣程钢铁 | 元立 | 阳春新钢铁 | 承德建龙 | 唐山新宝泰 | 明芳钢铁 | 信阳钢铁 | 昆钢新区 | 新疆昆玉钢铁 | 潍钢 | 陕西略钢 | 鞍山宝得 | 唐银钢铁 | 长强钢铁 | 四川德胜 | 天津轧三钢铁 | 永锋钢铁 |  | 南钢 | 常熟龙腾转炉炼钢厂 | 常熟龙腾转炉炼钢厂
| 分厂名称 |  |  | 炼钢一厂碳钢生产线 | 炼钢厂 | 第一炼钢厂 | 第二炼钢厂 | 炼钢二厂 |  |  | 1#炉 | 2#炉 | 3#炉 |  |  | 电炉炼钢 | 第一炼轧厂 | 异型坯 | 炼钢一厂 | 炼钢二厂 | 金鼎厂区 | 炼钢一 |  | 炼钢一厂 | 炼钢厂 | 炼轧厂 | 一炼钢 | 炼钢厂 | 一钢轧 | 二钢轧 | 第一炼钢厂 |  | 炼轧分厂 |  | 炼钢厂 | 北营炼钢厂 |  | 炼钢厂 | 炼钢厂 |  |  | 炼钢厂 |  |  | 方坯 |  |  | 炼钢厂 |  | 炼钢厂 | 钢轧厂 | 炼钢厂 | 炼钢一厂 | 炼钢二厂 | 第二炼钢厂 | 转炉分厂 | 转炉分厂
炼钢厂综合指标 | 年度累计产量 | wt | 当月底全年累计产量 1月-当月的累计产量 | 14.92（电炉） | 34.4 | 163570.02 |  |  | 263525.6272 | 72.347 | 412145 | 287662 | 320686 | 512183 | 91.6479 |  |  | 25.95 | 62.2205 | 121.6193 |  | 178 |  | 64.932 |  |  |  | 124.97 | 16 | 27 | 56.074 | 39.65 | 2.5728 | 59.03 | 19.9306 | 22.18 | 69.66 |  | 86.6349 |  |  | 52.68 |  |  |  | 72.629 | 5.4227 | 45.3595 | 18.58 |  | 57.72 | 22.893 | 18.73 | 34.84 | 106.736 |  | 68.67
| 铁水预处理比 | % | 铁水预处理处理量/入转炉铁水量*100% | 0 | 0 | [5 empty] | 0 | 0 | 0 |  | 0 |  |  | 0 |  |  |  | 0 |  | 0 |  |  |  |  | 35 | 40 |  |  | 0 | 0 |  | 0 | 0 | 0 |  |  |  | 0 | [6 empty] | 0 |  | 95.95 |  |  |  | 1.866% |  | 0
| 金属料消耗 | kg/t | 转炉炼钢金属料消耗量（干克／吨）= （入炉铁水+入炉生铁入炉外部废钢+渣钢+内部回收切头、切尾、中包残钢等+合金硅铁、锰铁总量及脱氧剂+其他含铁原料）（千克）/合格钢坯生产量（吨） | 1174.4573 | 1101.94 | 1098.39 |  |  | 1080.7484 | 1107.128 | 1065.25 | 1067.85 | 1065.23 | 1066.57 | 1079.37 |  |  | 1108.89 | 1086.8959 | 1081.7297 |  | 1083.56 |  | 1095.52 |  |  |  | 1101.26 | 1066.339 | 1067.862 | 1094.918 | 1109.21 | 1109.4 | 1108.95 | 1100.295 | 1093.9374 | 1079.67 | 1094.06 | 1081.8 |  |  | 1084.6 | 1081.5 |  |  | 1084.57 | 1097.61 | 1086.13 | 1101.55 |  | 1128.7682 | 1108.65 | 1074.76 | 1075.44 | 1100.2363 |  | 1096.59
| 钢铁料消耗 | kg/t | 转炉炼钢金属料消耗量（干克／吨）= （入炉入炉铁水+生铁+外部废钢+渣钢+内部回收切头、切尾、中包残钢等+其他含铁原料）（千克）/合格钢坯生产量（吨） | 1148.0565 | 1094.9 | 1074.4 |  |  | 1057.7081 | 1056.1222 | 1038.94 | 1052.01 | 1038.45 | 1039.8 | 1059.754 |  |  | 1072.55 | 1064.9845 | 1056.427 |  | 1075.31 |  | 1071.86 |  |  |  | 1095.78 | 1047.123 | 1052.503 | 1077.177 | 1085.73 | 1077.52 | 1056.15 | 1085.513 | 1071.2775 | 1071.4 | 1081.99 | 1058 |  |  | 1078.6 | 1064.1 |  |  | 1051.57 | 1072.737 | 1074 | 1065.25 |  | 1080.15 | 1093.37 | 1051.84 | 1051.68 | 1067.7977 |  | 1074.95
| 铁水单耗 | kg/t | 当月入转炉铁水总量（kg）/当月合格钢坯生产量（t） | 973.4719 | 885.46 | 944.48 |  |  | 863.1426 | 829.3858 | 844.19 | 850.87 | 841.78 | 833.15 | 926.667 |  |  | 959.62 | 839.9143 | 837.9901 |  | 876.8 |  | 830.72 |  |  |  | 776.5 | 979.16 | 984.742 | 892.031 | 910.03 | 941.892 | 980 | 897.939 | 1029.2684 | 867.4 | 817.07 | 798.5 |  |  | 905.04 | 887.91 |  |  | 977.12 | 839.872 | 830 | 943.46 |  | 1031.37 | 876 | 818.39 | 777 | 889.8537 |  | 899.6
| 生铁块单耗 | kg/t | 当月入转炉生铁总量（kg）/当月合格钢坯生产量（t） | 8.6254 | 0.9 | 2.23 |  |  |  | 46.331 | 2.04 | 2.33 | 1.55 | 0 | 0 |  |  | 34.44 | 1.6165 | 0 |  | 2.26 |  | 5.21 |  |  |  | 13.5 | 26.184 | 30.728 |  | 10.32 | 5.644 |  | 118.048 | 2.927 | 0 | 3.95 | 49.0117 |  |  | 4.06 | 41.18 |  |  | 15.12 |  |  | 0 |  | 25.68 | 0 | 1.41 | 79.77 | 5.0504 |  | 8.27
| 废钢铁单耗 | kg/t | 当月入转炉内部废钢与外部废钢总量（kg）/当月合格钢生产量（t） | 165.9591 | 209.43 | 127.69 |  |  | 194.5655 | 180.4054 | 192.71 | 198.81 | 195.12 | 206.65 | 133.087 |  |  | 78.49 | 223.4537 | 218.4369 |  | 196.25 |  | 235.93 |  |  |  | 305.8 | 41.779 | 37.033 | 185.146 | 144.6 | 90.328 | 76.15 | 67.526 | 39.0821 | 198.8 | 277.49 | 210.5177 |  |  | 169.5 | 141.1 |  |  | 59.33 | 232.865 | 248 | 121.79 |  | 24.99 | 218.09 | 232.04 | 194.91 | 172.8935 |  | 192.37
| 含铁散料 | kg/t | 当月入转炉包括氧化铁皮、污泥球、烧结块矿、原块矿等总量(kg)/当月合格钢生产量（t) | 0 | 0.3 | 14.98 |  |  |  | 0 | 不计 | 不计 | 不计 | 0.67 | 0 |  |  | 36.34 |  |  |  | 12.39 |  | 5.21 |  |  |  | 0 | 23.733 | 25.996 |  | 20.78 | 39.656 | 52.8 |  | 1.5952 | 5.2 | 6.62 | 11.8 |  |  | 6.03 | 3.76 |  |  | 33 |  |  | 6.41 |  | 24.3204 | 3.03 | 4.13 | 3.52 | 9.2462 |  | 5.24
| 工序单位能耗 | kgce/t | 全厂工序能耗=全厂各工序能耗总和（kgce）/当月合格钢坯生产量（t） | 130.7279 | 0 | 5.99 |  |  | 30.461 | -6.063 | -18.57 | -15.92 | -19.71 | -5.54 | -15.3 |  |  | 13.9 | -5.72 | -17.6 | [7 empty] | -18.82 | -14.8 | -13.87 | -13.907 |  | -3.55 | 16.77 |  | -4.7535 | -18.27 | 8.8 | -31.09 |  |  | 20.95 | -7.71 |  |  |  | 23.112 | -29.5 |  |  | -24.862 |  | -15.14 | -17.55 |  |  | -15.16
| 蒸汽回收 | kg/t | 子项：蒸汽回收量kg，母项：合格钢产量 | 0.67 | -0.07 |  |  |  |  | 0.07267 | 82.8569 | 69.7806 | 82.77 | 98.67 | 0.08 |  |  | 14.07 | 52.8061 | 113.8363 |  |  |  | 44.68 |  |  |  | 62.46 | 0.3 | 0.3 | 0.075 |  | 0.0996 | 0.036 |  | 22.5485 |  | 90 | 0.09848 |  |  | 82.95 |  |  |  | 103.52 |  |  | -78.31 |  | 95.24 |  |  |  | -96.3383 |  | -72.74
| 新水消耗 | m^3/t | 全厂补新水量（m3）/当月合格钢坯生产量（t） | 0.69153 | 0.26 | 0.24 |  |  | 0.47642 | 0.67183 | 0.32 | 0.29 | 0.27 | 1.16 | 0.25 |  |  | -11.29 | 0.73272 | 0.59995 |  | 0.47 |  | 0.32 |  |  |  | 0.2 | 0.73 | 0.73 | 0.275 | 0.51 | 41.12 | 0.406 | 0.97 | 1.0553 |  | 0.448 | 0.4 |  |  | 0.5 | 0.33 |  |  | 0.59 | 0.629 | 0.476 | 0.93 |  | 1.09 | 0.414 | 0.26 | 0.21 |  |  | 0.61
| 氩气消耗 | m^3/t | 全厂氩气使用量（m3）/当月合格钢坯生产量（t） | 3.6042 | 0.67 | 1.88 |  |  | 3.1742 | 0.25161 | 0.29 | 0.51 | 0.04 |  | 0.08 |  |  | 101 | 2.159 | 0.98743 |  | 1.65 |  | 0.87 |  |  |  | 0.118 | 0.3 | 0.3 | 0.02 |  | 2.203 | 1.57 |  | 0.46429 | 1.55 | 0.83 | 0.102 |  |  | 0.06 |  |  |  | 0.56 | [5 empty] | 0.831 |  | 0.049 | 0.64569 |  | 0.86
| 氮气消耗 | m^3/t | 全厂氮气使用量（m3）/当月合格钢坯生产量（t） | 23.8704 | 35.3 | 74.19 |  |  | 42.042 | 67.6771 | 40.5331 | 43.5162 | 32.3666 | 68.72 | 43.4 |  |  | 0.58 | 67.4886 | 44.2694 |  | 50.14 |  | 43.22 |  |  |  | 25.61 | 72 | 72 | 21.3 |  | 46.27 | 68.13 | 38.042 | 43.8006 | 61.21 | 31.93 | 32.899 |  |  | 74.77 | 83.1 |  |  | 17.43 |  | 30.83 | 70.18 |  | 49.91 | 64.65 | 25.41 | 47.36 | 48.2574 |  | 28.07
| 氧气消耗 | m^3/t | 全厂氧气量（m3）/当月合格钢坯生产量（t） | 57.7187 | 53.96 | 57.33 |  |  | 53.8696 | 57.4106 | 47.4683 | 50.2029 | 48.5617 | 51.13 | 55.819 |  |  | 0.11 | 53.4378 | 49.2929 |  | 60.39 |  | 51.31 |  |  |  | 54.73 | 50.95 | 50.95 | 53.15 |  | 61.93 | 52.38 | 52.078 | 51.2167 | 58.21 | 51.98 | 45.6 |  |  | 50.91 | 63.43 |  |  | 51.74 | 60.777 | 45.49 | 54.09 |  | 52.11 | 51.45 | 47.8 | 49.44 | 51.2786 |  | 56.34
| 煤气回收量 | m^3/t | 全厂煤气回收量（m3）/当月合格钢坯生产量（t） | 0 | 152.45 | 130.12 |  |  | 121.289 | 125.8015 | 113.5591 | 111.77 | 109.7345 | 84.07 | 87 |  |  | 26.92 | 113.1593 | 120.4512 |  | 128.69 |  | 57.9 |  |  |  | 97.88 | 103 | 103 | 136.2 | 150.71 | 36.15 | 108.82 |  | 110.6231 | 110.2 | 131.64 | 121.31 |  |  | 116.03 | 87 |  |  | 122.89 |  | 114.37 | -120.93 |  | 120.7 | 3.11 | -111.33 | -111.78 | -108.8212 |  | -115.01
| 从业人员实物劳产率 | t/人 | 合格钢生产量（吨）/转炉炼钢厂（车间）工人及学徒总人数 | 110.7755 | 1335.85 | 234.34 |  |  | 380.5437 | 320.0038 | 495.85 | 316.36 | 391.26 |  | 591.493 |  |  | 48.38 | 276.5771 | 426.1923 |  | 436.95 | [5 empty] | 387.74 | 273.61 | 273.61 | 234.862 |  | 64 | 825.5944 |  | 194.8541 | 316.51 | 372.49 | 531.37 |  |  | 581 | 256.83 |  |  |  | 732.808 | 438.58 |  |  | 360.53 | 394.45 |  |  | 525.5808 |  | 552
| 内控合格率 | % | 内控成分合格炉数/生产总炉数 | 100 | 100 | 99.73 |  |  |  | 95.1933 | 100 | 100 | 100 | 99.91 | 86 |  |  | 60.93 |  |  |  | 99.98 |  | 99.99 |  |  |  | 99.8 | 100 | 100 |  | 97.51 | 99.85 | 99.81 |  | 46.32 | 99.67 | 99.93 | 97.5 |  |  | 97.5 | 99.98 |  |  |  |  | 100 | 99.39% |  | 99.84 |  | 100 | 100 |  |  | 100
| 钢坯合格率 | % | 钢坯合格生产量/总钢坯生产量 | 99.7611 | 100 | 99.928 |  |  | 99.9404 | 99.9964 | 100 | 100 | 100 | 99.91 | 99.972 |  |  | 219 | 99.9077 | 100 |  | 99.98 |  | 99.98 |  |  |  | 99.996 | 100 | 100 | 99.958 | 99.67 | 99.96 | 99.64 | 99.95 | 99.972 | 99.83 | 99.69 | 99.98 |  |  | 99.98 | 99.95 |  |  |  | 99.618 | 99.98 | 10000% |  | 99.99 | 100 | 100 | 100 | 99.9164 |  | 98.9
| 精炼比例 | % | 过（LF+RH）总钢量/总产量。（同时过RH和LF的钢水只记一次产量） | 100 | 0 | 100 |  |  | 98.4 | 8.0315 | 31.46 | 81.39 | 40.54 |  | 0 |  |  | 90.22 | 99.97 | 42.54 |  | 100 |  | 0.6 |  |  |  | 100 | 11 | 40 |  |  | 100 | 100 |  | 0 | 55.5 | 80.18 | 0.0096615 |  |  | 0 | [6 empty] | 0% |  | 3.67 | 25.87 |  |  | 55.0843 |  | 95.06
| 电耗 | kwh/t | 全厂电耗/合格钢产量 | 208.15 | 26.96 | 109.33 |  |  | 181.6428 | 51.0213 | 13.58 | 26.38 | 13.9 | 49.35 | 13.309 |  |  | 99.94 | 75.636 | 41.2117 |  | 61.93 |  | 20.51 |  |  |  | 60.267 | 22.9 | 22.9 | 26.699 | 28.8 | 165.1 | 82.37 | 12.22 | 31.6487 | 76.26 | 68.02 | 18.188 |  |  | 27.72 | 33.1 |  |  | 87.78 | 47.63 |  | 45.51 |  | 28.96 | 44.79 | 22.31 | 46.68 | 49.5716 |  | 86.81
| 耐材消耗 | 元/t | 全厂所有耐材成本（元)/合格钢产量（t） | 不详 |  |  |  |  | 86.8475 | 24.2326 | 18.49 | 29.52 | 19.26 | 26.69 | 27.3 |  |  | 89.55 |  |  |  | 37.23 | [6 empty] | 1.73 | 1.73 | 59.13 |  | 85 | 39.86 | 1.74 | 43.88 | 0.99 | 30.33 | 33.63 |  |  | 17 | 27.61 | [5 empty] | 29.37 |  | 34.94 | 33.1 | 16.9 | 28.8 | 2.5109 |  | 不详
铁水预处理 | 处理前铁水成分平均含量,% | C |  | 无 | [6 empty] | 4.29 | 4.29 | 4.31 |  |  |  |  | 61.24 | [10 empty] | 0.45 | 0.45 | [11 empty] | 无 | [8 empty] | 4.44 | [5 empty] | 无
|  | Si | [8 empty] | 0.38 | 0.37 | 0.38 | [15 empty] | 0.4 | 0.4 | [20 empty] | 0.22
|  | P | [8 empty] | 0.13 | 0.13 | 0.13 | [15 empty] | 0.12 | 0.12 | [20 empty] | 0.14
|  | S | [8 empty] | 0.04 | 0.044 | 0.04 | [15 empty] | 0.04 | 0.04 | [20 empty] | 0.101
|  | T,℃ | [8 empty] | 1332 | 1321 | 1336 | [15 empty] | 1280 | 1280 | [20 empty] | 1310.11
| 处理后平均成分含量，% | C | [8 empty] | 无 | 无 | 无 | [15 empty] | 0.45 | 0.45 | [20 empty] | 4.06
|  | Si | [26 empty] | 0.4 | 0.4 | [15 empty] | 0.2%-0.5%
|  | P | [26 empty] | 0.121 | 0.121 | [15 empty] | 0.130%-0.160%
|  | S | [26 empty] | 0.014 | 0.005 | [15 empty] | 0.020%-0.045% |  |  |  |  | 0.031
|  | T,℃ | [26 empty] | 1270 | 1260 | [20 empty] | 1278.9
| 石灰粉单耗 | kg/t | 当月实际消耗量（kg）/处理铁水量（t） | [26 empty] | 5 | [20 empty] | 8.97
| 颗粒镁 | kg/t | 当月实际消耗量（kg）/处理铁水量（t） | [25 empty] | 0.16
| 电石 | kg/t | 当月实际消耗量（kg）/处理铁水量（t）
| 萤石粉 | kg/t | 当月实际消耗量（kg）/处理铁水量（t） | [47 empty] | 1.2866
| 处理周期 | min/罐 | 当月生产作业总时间（min）/预处理总罐数（罐） | [25 empty] | 35 | 45 | [15 empty] | 50-70 |  |  |  |  | 23.56
| 铁水包平均寿命 | 次 | [26 empty] | 120 | 120 | [20 empty] | 589
| 铁损 | kg/t | （处理前铁水总量-处理后铁水总量)(kg)/处理前铁水总量(t） | [25 empty] | 8 | 11 | [20 empty] | 11.71
转炉工序 | 当月转炉生产量 | wt |  | 电炉4.56 |  | 163570.02 |  |  | 116124.013 | 187915.45 | 130410 | 90796 | 101727 | 114254 | 310534.06 | [6 empty] | 19 |  | 26.183 |  |  |  | 48.04 | 19.5 | 28.6 | 17.967 | 12.75 | 25728 | 8.88 |  | 22.18 | 24.18 |  | 300224.62 |  |  | 17.2583 | 20 |  |  |  | 5.4227 | 15.6135 | 18.75 |  | 19.72 |  | 187312.829 | 348407.574 | 37.3162 |  | 23.74
| 当月下线炉衬寿命 | 炉 | 当月下线寿命,无下线炉役不填写 | 无 | [5 empty] | 2#转炉17248 | [7 empty] | 26.66 | 0 | 0 |  |  |  | 0 |  |  |  | 0 |  |  |  |  | 4678 |  |  |  | 11155 | [17 empty] | 0 |  | 无
| 日历作业率 | % | 转炉全月作业时间（min）/（当月天数*24*60）（min） | 70.6564 | 90.19 | 79.62 |  |  |  | 75.02%；39.47%；71.40% | 92.04 | 86.07 | 92.94 | 50.19 | 90.009 |  |  |  | 93.2205 | 87.614 |  | 96.58 |  | 87.65 |  |  |  | 96.75 | 88 | 90 | 81.944 | 84.07 | 64.9 | 95.23 |  | 96.6734 |  | 88.15 | 98.25 |  |  | 678 | 83.32 |  |  |  | 77.972 | 87.5 | 62.05% |  | 87.5 | 81.443 | 90.91 | 75.24 | 91.7989 |  | -
| 利用系数 | t/公称吨.日 | 当月转炉生产合格钢水量（t）/（公称吨数*当月天数） | 26.290t/MVA.日 | 52.33 | 21.99 |  |  |  | 93.5396 | 77.62 | 54.05 | 60.55 | 15.36 | 32.843 |  |  | 69.26 | 34.2153 | 37.8074 |  | 51.07 |  | 43.64 |  |  |  | 48.96 | 28 | 32 | 55.198 | 34.28 | 14.73 | 24.6817 |  | 35.7652 | 21.67 | 46.37 | 40.35 |  |  | 26 | 36.82 |  |  | 120t | 38.734 | 41.97 | 50.4032 |  | 52.47 |  | 52.03 | 48.39 | 33.4375 |  | 35.3274
| 转炉每炉产钢量 | t/炉 | 当月转炉生产合格钢水量（t）/当月生产炉数（炉) | 75.8131 | 35.5 | 108.47 |  |  | 107.4228 | 63.4834 | 81.51 | 62.4 | 59.87 | 66.7 | 81.228 |  |  | 87.6 | 97.578 | 135.4512 |  | 136 |  | 104.27 |  |  |  | 115.79 | 140 | 180 | 34.766 | 113.44 | 63.53 | 105.32 | 64 | 38.9229 | 118.71 | 62.74 | 120.33 |  |  | 51.4 | 65 |  |  | 142t | 55.504 | 123.92 | 122.35 |  | 79.65 |  | 54.85 | 147.56 | 106.1326 |  | 104
| 炉容比 | m3/t | 新砌炉炉内容积(m3)/公称吨数（t） | 1.06 | 0.74 |  |  |  |  | 0.9 | 0.93 | 0.82 | 0.82 | 0.8 | 0.86 |  |  | 90.24 |  |  |  | 0.89 |  | 0.93 |  |  |  | 0.86 | 0.78 | 0.8 | 0.87 |  | 0.9 | 0.84 | 0.89 | 0.83 | 0.78 | 0.68 | 0.82 |  |  | 0.83 | 0.9 |  |  | 0.86 |  | 0.95 | 0.8 |  | 0.8 | 0.92 |  |  | 1 |  | 0.89
| 冶炼周期 | min/炉 | 当月生产作业总时间（min）/转炉生产炉数（炉） | 51.7915 | 25.7 | 47.17 |  |  | 37.5328 | 27.9488 | 23.45 | 24.02 | 22.15 | 39.24 | 31.53 |  |  | 0.8 | 38.3006 | 37.667 |  | 29 |  | 28.15 |  |  |  | 27.46 | 36 | 40 | 21.235 | 33.39 | 30.25 | 34.6 | 30 | 30.3002 | 36 | 24.95 | 35.16 |  |  | 29 | 28.8 |  |  | 45 |  | 31 | 38 |  | 28.8 | 3534 | 22.27 | 33 | 34.975 |  | 36
| 氧枪喷头寿命 | 炉 |  | 不详 | 87 |  |  |  | 295 | 380 | 260 | 289 | 242 | 113.64 | 185.5 |  |  | 28 | 72.4667 | 119.8077 |  | 235 |  | 236 |  |  |  | 132 |  |  | 120.186 |  | 210 | 336 |  | 76.9865 | 300 | 119 | 58.02 |  |  | 310 | 178 |  |  | 370 | 139.571 | 400 | 281 |  | 330 | 192 |  |  | 195.4444 |  | 250
| 转炉出钢平均成分，% | C |  | 0.2 | 0.06 |  |  |  |  | 0.10135 | 0.07 | 0.08 | 0.07 | 0.076 | 0.06 |  |  | 120 |  |  |  | 0.1 |  | 0.12 |  |  |  | 0.09 | 0.1 | 0.1 | 0.076 |  | 0.11 | 0.056 |  | 0.062 |  |  | 0.1 |  |  | 0.08 |  |  |  | 0.10%-0.20% |  | 0.1 |  |  | 0.046 | 0.11 |  |  |  |  | 0.09
|  | P |  | 0.015 | 0.02 |  |  |  |  | 0.021307 | 0.03 | 0.03 | 0.04 | 0.024 | 0.03 |  |  | 0.06 |  |  |  | 0.023 |  | 0.025 |  |  |  | 0.019 | 0.025 | 0.025 | 0.014 |  | 0.012 | 0.01 |  | 0.028 |  |  | 0.021 |  |  | 0.016 |  |  |  | 0.010%-0.022% |  | 0.03 |  |  | 0.0246 | 0.022 |  |  |  |  | 0.018
|  | S |  | 0.015 | 0.02 |  |  |  |  | 0.029156 | 0.04 | 0.04 | 0.04 | 0.028 | 0.03 |  |  | 0.018 |  |  |  | 0.034 |  | 0.021 |  |  |  | 0.021 | 0.02 | 0.02 | 0.013 |  | 0.025 | 0.021 |  | 0.027 |  |  | 0.022 |  |  | 0.019 |  |  |  | 0.010%-0.020% |  | 0.02 |  |  | 0.031 | 0.022 |  |  |  |  | 0.015
| 平均出钢温度，℃ | T |  | 1660 | 1640 |  |  |  |  | 1650.4782 | 1654 | 1638 | 1648 | 1667.48 | 1664 |  |  | 0.023 |  |  |  | 1645 |  | 1650 |  |  |  | 1629 | 1620 | 1620 | 1667 |  | 1618.96 | 1606 |  | 1689 | 1619.73 |  | 1645 |  |  | 1662 |  |  |  | 1625 |  | 1633 | 1644 |  | 1658.24 | 1664 |  |  |  |  | 1618
| 转炉熔剂消耗，kg/t | 石灰 | 当月实际消耗量（kg）/合格钢坯产量（t） | 49.820（电炉） | 45.89 | 50.05 |  |  | 38.4335 | 29.4566 | 31.85 | 42.89 | 31.92 | 44.26 | 46.971 |  |  | 1635 | 30.5 | 28.8 |  | 36.89 |  | 24.89 |  |  |  | 35.7 | 39.93 | 39.83 | 38.01 | 40.11 | 49.394 | 19.38 | 53.866 | 37.7 | 35.04 | 27.48 | 31.44 |  |  | 55.68 | 39.2 |  |  | 52.77 | 36.413 | 40.937 | 38.37 |  | 31.13 | 53 | 33.29 | 35.54 | 26.0495 |  | 36.36
|  | 石灰石 | 当月实际消耗量（kg）/合格钢坯产量（t） | 0 | 24.81 | 0.74 |  |  | 0 |  | 0 | 0 | 0 |  | 10.65 |  |  | 30.3 | 2.1 | 0 |  | 0 |  | 3.38 |  |  |  | 0 |  |  | 29.97 |  | 0 | 14.32 |  |  | 0 | 0 |  |  |  | 0 | [6 empty] | 0 |  |  |  | 0 | 0 | 12.4493 |  | 0
|  | 轻烧白云石 | 当月实际消耗量（kg）/合格钢坯产量（t） | 3.847（电炉） | 8.89 | 12.1 |  |  |  | 14.9936 | 0 | 0 | 0 |  |  |  |  | 11.76 | 11.3 | 7.4 |  | 11.59 |  | 21.52 |  |  |  | 25.3 | 29.59 | 21.65 |  | 15.58 | 0 | 14.23 |  |  | 5.92 | 20.15 | 14.76 |  |  | 17.54 | 19.9 |  |  | 17.93 |  |  | 28.2 |  | 20.37 | 15.86 | 6.08 | 12.57 |  |  | 0
|  | 生白云石 | 当月实际消耗量（kg）/合格钢坯产量（t） | 0 | 0 | 9.49 |  |  |  | 1.4581 | 13.22 | 11.09 | 9.47 | 1.08 |  |  |  | 无 |  |  |  | 0 |  | 6.73 |  |  |  | 0 |  |  |  | 1.85 | 23.015 | 0 |  | 37.8 | 6.66 | 0.6 |  |  |  | 2.71 | [6 empty] | 0 |  |  | 0.54 | 0.49 | 0 | 18.5835 |  | 9.74
|  | 轻烧镁球 | 当月实际消耗量（kg）/合格钢坯产量（t） | 0 | 5.87 |  |  |  |  | 0 | 0.36 | 0.18 | 0.17 |  | 7 |  |  | 31.05 |  |  |  | 4.12 |  | 0.11 |  |  |  | 0 |  |  | 1.69 |  | 0 | 0 |  |  | 0.9 | 1.51 | [7 empty] | 1.48 |  | 8.196 | 0 |  |  |  | 3.33 | 0 | 2.43 |  | 7.06
|  | 其它熔剂 | 当月实际消耗量（kg）/合格钢坯产量（t） | 0 | [5 empty] | 0.23302 | 0 | 0 | 0 |  |  |  |  | 0.1 |  |  |  | 5.35 |  | 0.87 |  |  |  | 0 | 0.76 | 0.2 | 5.17 |  | 溅渣镁球5.518 | 5.23 | [13 empty] | 4.336 | 0 |  | 5.29 |  | 0 | 0.73 |  |  | 0
LF精炼工序 | 造渣材料，kg/t | 石灰 | 当月实际消耗量（kg）/合格钢坯产量（t） | 6.573 |  |  |  |  | 8.6409 | 0.31298 | 与转炉一起统计 | [7 empty] | 7.1 | 10.7 |  | 5.68 |  | 4.97 |  |  |  | 0 | 0.3 | 0.3 |  |  | 9 | 7.41 |  |  | 4.13 | 2.89 | 145 | [6 empty] | 4.8 |  |  |  |  | 7.24 | 3.26 |  |  | 2.5855 |  | 5.82
|  | 萤石 | 当月实际消耗量（kg）/合格钢坯产量（t） | 0 | [5 empty] | 0.13794 | 0.88 | 2.97 | 1.01 | [8 empty] | 1.26 |  | 0.03 |  |  |  | 0 |  |  |  |  | 0 | 1.85 |  |  | 0.74 | 2.12 | 0 | [6 empty] | 0.92 |  |  |  |  | 2.03 | 0.67 |  |  | 0.45851 |  | 0.93
|  | 复合造渣剂 | 当月实际消耗量（kg）/合格钢坯产量（t） | 3.595 | [6 empty] | 0 | 0 | 0 |  |  |  |  | 4.21 |  |  |  | 2.39 | [5 empty] | 0 |  |  |  |  | 2.371 | 3.6 |  |  | 0 | 2.14 | 0.1 | [15 empty] | 1.5934 |  | 2.13
| 石墨电极 消耗 | kg/t | 当月实际消耗量（kg）/合格钢坯产量（t） | 0.96537 |  | 0.48 |  |  | 0.82182 | 0.038253 | 0.038 | 0.25 | 0.06 |  |  |  |  | 0.34 | 0.2845 | 0.19472 |  | 0.26 |  | 0.44 |  |  |  | 0 | 0.3 | 0.3 |  |  | 0.788 | 0.47 |  |  | 0.49 | 0.46 | 0.036 | [6 empty] | 0.42 |  |  |  |  | 0.127 | 0.3 |  | 0.117 | 0.27152 |  | 0.46
| 日历 作业率 | % | LF全月作业时间（min）/（当月天数*24*60）（min） | 72.7072 | [5 empty] | 0.38935 | 11.76 | 61.95 | 11.8 |  |  |  |  | 0 | 84.7166 | 27.9948 |  | 96.58 | [5 empty] | 92.42 |  |  |  |  | 72.09 | 95.66 |  |  |  | 82.78 | 0.28 | [6 empty] | 2.79 |  |  |  |  | 4.02 | 3.78 |  |  |  |  | -
| 平均精炼 时间 | min | LF全月作业时间（min）/（当月生产炉数）（炉） | 106.5895 |  |  |  |  | 111.8413 | 68.16 | 8.5 | 22 | 7.2 |  |  |  |  | 0.35 | 35 | 18.5002 |  | 41 |  | 38.25 |  |  |  | 26.91 | 45 | 50 |  |  | 107.89 | 41.52 |  |  | 45 | 26.95 | 40 | [6 empty] | 68.78 |  |  |  |  | 30.89 | 20 |  |  | 96.5027 |  | 45
| 精炼 电耗 | kwh/t | 当月升温送电总量（kg）/合格钢坯产量（t） | 108.7466 |  | 51.96 |  |  | 110.0272 | 3.8905 | 13.58 | 26.38 | 13.9 |  |  |  |  | 76.24 | 35.5628 | 26.2454 |  | 21.29 |  | 61 |  |  |  | 34.5 |  |  |  |  | 102.43 | 35.62 |  |  | 38.53 | 51.52 | 46.67 | [6 empty] | 36 |  |  |  |  | 35.98 | 4.37 |  | 12.46 | 25.9015 |  | 46.25
RH或VD工序 | RH处理 炉数 | 炉 |  | VD 609 |  |  |  |  | 835 |  | 无 | 无 | 无 |  |  |  |  | 22 | [14 empty] | 20 | 94 | [20 empty] | 327 |  | 530
| RH处理 炉数比例 | % | 当月处理炉数/转炉生产炉数 | 100 |  |  |  |  | 0.77243 | [8 empty] | 32 | [14 empty] | 4.94 | 0.10143 | [20 empty] | 9.3003 |  | 22.2%
| RH平均 处理周期 | min/炉 | RH全月作业时间（min）/（当月生产炉数）（炉） | 56.3005 | [28 empty] | 25.35 | 28 | [20 empty] | 17.2907 |  | 45
| RH插入管寿命 | 次 |  | 无 |  |  |  |  | 80 | [47 empty] | 无
连铸工序 | 连铸比 | % | 连铸坯生产合格量/全厂生产总量 | 0.7246 | 100 | 100 |  |  | 94.85 | 100% | 100 | 100 | 100 | 100 |  |  | 100 |  | 26.21 | 100 |  | 100 |  | 100 |  |  |  | 100 |  |  | 100 | 100 | 100 | 50.53 |  | 100 | 100 | 100 | 100 |  |  | 100 | 65 |  |  |  | 100 | 99.98 | 100 |  | 100 | 100 |  |  | 100% |  | 100
| 钢坯 合格率 | % | 合格连铸坯产量/(合格连铸坯产量+检验现场废品量+轧后退废量） | 99.9773 | 100 | 99.928 |  |  |  | 100% | 100 | 100 | 100 | 99.91 | 99.972 |  | 100 |  | 100 | 100 |  | 99.98 |  | 99.99 |  |  |  | 99.997 | 100 | 100 | 99.958 | 100 | 99.89 | 99.52 | 99.98 | 99.956 | 99.83 | 99.78 | 99.98 |  |  | 99.98 | 99.89 |  |  |  |  | 99.98 |  |  | 99.99 | 100 | 100 | 100 | 99.92% |  | 98.9
| 钢水收得率 | % | [7 empty] | 100.3% | 98.62 | 98.65 | 98.61 | 99.01 | 99.972 |  | 97.16 | 100 | 99.32 | 99.827 | [8 empty] | 99.14 | 99.17 | 99.859 |  | 95.15 | 99.4 | [8 empty] | 98.64 |  |  |  | 99.142 | 99.5 | 99.09% |  | 99.25 |  | 99.64 | 99.64
| 合格坯 收得率 | % | 合格连铸坯产量/连铸浇钢接受钢水量 | 94.2137 |  | 98.5 |  |  | 99.9404 | 100.3% | 98.62 | 98.65 | 98.61 | 99.02 | 99.972 |  |  | 99.96 |  |  |  | 99.98 |  | 99.98 |  |  |  | 97.2 | 100 | 100 | 99.901 | 99.92 | 99.81 | 98.45 | 98.5 | 99.83 |  | 98.83 | 99.91 |  |  | 99.99 | 99.96 |  |  |  |  | 99.4 | 10000% |  | 99.25 |  | 100 | 100 | 98.39% |  | 98.9
| 日历 作业率 | % | 全月浇钢总时间（min）/（当月天数*24*60）（min） | 65.1478 | 92 | 68.46 |  |  | 7821% | 68.30%；67.54%；21.03% | 94.35 | 86.07 | 97.39 | 32.56 | 99.972 |  | 69.7 | 99.88 | 55.504 | 91.079 |  | 96.58 |  | 90.45 |  |  |  | 87.75 | 86 | 90 | 74.462 | 88.79 | 70.7 | 90 | 90.5 | 73.7186 |  | 85.58 | 65.93 |  |  | 67.8 | 70.99 |  |  |  | 75.698 | 90 | 62.05% |  | 76.61 | 58.9 | 88.05 | 89.91 | 91.16% |  | -
| 台时 产量 | t/h | 连铸生产总产量（t）/浇注总时间（h） | 68.2244 | 82.95 | 107.05 |  |  | 79.7 | 161.7824 | 205.68 | 156.99 | 155.44 | 117.92 | 153.312 |  | 148.77 | 99.88 | 134.623 | 207.55 |  | 264 |  | 163.51 |  |  |  | 206.44 |  |  | 108.104 | 193.62 | 108.2 | 1.5474 |  | 101.8081 |  | 132.32 | 203.41 |  |  | 149.14 | 141.7 |  |  |  | 106.603 | 223.1 |  |  | 132.53 |  | 147.73 | 269.1 | 183.4068 |  | 159.543
| 浇注 周期 | min/炉 | 全月浇钢总时间（min）/浇注炉数 | 55.2442 | 25.8 |  |  |  | 81.99 | 23.7027 | 24.816 | 24.12 | 23.6695 | 39.24 | 31.91 |  | 42 | 163 |  |  |  | 30.2 |  | 38.45 |  |  |  | 33.65 |  |  | 40 | 35.3 | 39.43 | 39.89 | 30 | 23.13 | 42 | 28.45 | 34.14 |  |  | 29 | 26.81 |  |  |  |  | 33.6 | 38.1 |  | 29 | 34 |  |  | 34.7501 |  | 40
| 中包 寿命 | 小时/包 | 全月浇钢总时间（min）/连铸机开浇次数 | 10.8 | 42 |  |  |  | 745 | 27.886 | 31.9818 | 26.1405 | 32.6788 | 19.38 | 38.358 |  | 15 | 32 | 20.926 | 26.9 |  | 37 |  | 24.32 |  |  |  | 21 |  |  | 18.467 | 20.02 | 4.43 | 12.35 | 16 | 6.96 |  | 15.22 | 19.62 |  |  | 29 | 29.44 |  |  |  |  | 18 | 28.46 |  | 13.1388 | 快换30小时，塞棒12小时 |  |  | 777.5603 |  | 12/18/24/48四种
| 平均连浇 炉数 | 炉/浇次 | 全月浇钢炉数/连铸开浇次数 | 11.7297 | 121 | 17.83 |  |  | 9.09 | 70.65 | 72.73 | 69.29 | 84.95 | 34.26 | 72.132 |  | 21.06 | 14 | 20.926 | 59.962 |  | 70 |  | 38 |  |  |  | 37.45 | 36 | 37 | 214.625 | 34.03 | 6.75 | 17.52 | 32 | 18.06 | 24.32 | 32.1 | 32.08 |  |  | 80 | 60 |  |  |  | 23.262 | 34 | 28.4808 |  | 28.19 | 48 | 74.24 | 78.7 | 22.3758 |  | 18/22/36/78四种
| 溢漏率 | % | 全月溢漏钢流数总和/（全月浇钢总炉数*铸机流数） | 0 | 0 | 0.07 |  |  | 0% | 0.0079978 | 0.03 | 0.03 | 0.03 |  | 0.046 |  |  | 24 | 0 | 0.08 |  | 0.02 |  | 0.006 |  |  |  | 0.02 | 0.005 | 0.005 |  |  | 0 | 0.01 |  | 0.08 | 0 |  | 0.29 |  |  | 0.01 | 0.012 |  |  |  | 0.189 | 0.01 | 0.0002 |  | 0.04 | 0.23 |  |  | 0.02204% |  | 0.01563%
| 保护渣 消耗 | kg/吨 | 保护渣消耗总量/全月合格钢产量 | 0.52 | 0.45 |  |  |  |  | 0.21742 | 0.25 | 0.33 | 0.25 | 0.55 | 0 |  | 0.52 | 0 | 0.204 | 0.13 |  | 0.4 |  | 0.5 |  |  |  | 0.54 | 0.5 | 0.5 | 0.353 |  | 0.37 | 0.33 | 0.45 | 0.35 | 0.64 | 0.24 | 0.33279 |  |  | 0.33 | [5 empty] | 0.29 |  |  | 0.16658 | 0.33 |  |  | 0.30132 |  | 0.3
| 热送率 | % | 装炉≥400℃铸坯块数/生产总块数 | 0.1496 | 87.74 |  |  |  |  | A线34.10%；B线62.71%；棒材70.97% | 75 | 50 | 75 |  | 83 |  |  | 0.32 |  |  |  | 95.75 |  | 54.33 |  |  |  | 72.24 |  |  | 100 |  | 0 | 0 |  | 31 | 100 |  | 62.8 |  |  | 100 | 89.6% |  |  |  |  | 90.3 |  |  | 75.06 |  | 63.91 | 86.28 |  |  | 20
| 结晶器寿命 | 炉/个 | （当月结晶器从上线-使用下线总过钢量）/（结晶器更换个数） | 不详 | [5 empty] | 127.913 | 8000 | 6000 | 7000 |  | 120 |  |  | 100 | 4632.703 | 5551.715 |  | 605 |  | 430 |  |  |  | 428 |  |  | 876 |  | 67.5 | 57 |  | 66.05 | 1000 |  | 50 |  |  | 1038 | [5 empty] | 797 |  |  | 110 | [5 empty] | 70
成品工序 | 钢种分类，% | 非合金钢比率 |  | 0.62932 | [6 empty] | 0 | 20 | 60 | 0.09 | [7 empty] | 100 |  | 38.27 |  |  |  | 100 |  |  |  |  | 0 | 47.56 |  |  | 87.42 |  | 16.07 |  |  | 100 | [6 empty] | 5.73% |  |  | 66.55 |  |  |  |  | 9.71%
|  | 低合金钢比率 |  | 0.23483 | [6 empty] | 100 | 52.02 | 19.3 | 99.91 | 98 |  |  |  | 27.1936 | 77.4908 |  | 0 |  | 61.73 |  |  |  |  | 74 | 50 | 81.446 |  | 67.38 | 17.89 |  | 34.5493 | 4.92 |  | 83.93 | [9 empty] | 94.27% |  |  | 33.45 |  |  |  |  | 90.29%
|  | 合金结构钢比率 |  | 0.13585 | [6 empty] | 0 | 0 | 0 | [8 empty] | 0 |  | 0 | [5 empty] | 16 |  |  | 32.62 | 34.55 |  |  | 7.66
|  | 模铸钢比率 |  | 0.1287 | [6 empty] | 0 | 0 | 0 | [8 empty] | 0 |  | 0 | [8 empty] | 0 |  |  |  | 0
| 合金元素 | 合金元素规定含水量量界限值（%）
|  | 非合金钢 | 低合金钢
| A1 | <0.1 | -
| B | <0.0005 | -
| BI | <0.10 | -
| Cr | <0.30 | 0.30～0.50
| Co | <0.10 | -
| Cu | <0.10 | 0.10～<0.50
| Mn | <1.00 | 1.00～<1.40
| Mo | <0.05 | 0.05～<0.10
| Ni | <0.30 | 0.30～<0.50
| Nb | <0.02 | 0.02～<0.06
| Pb | <0.40 | -
| Se | <0.10 | -
| Si | <0.50 | 0.50～<0.90
| Te | <0.10 | -
| Ti | <0.05 | 0.05～<0.13
| W | <0.10 | -
| V | <0.04 | 0.04～<0.12
| Zr | <0.05 | 0.02～<0.05
| La系（每种元素） | <0.02 | 0.02～<0.05
| 其它规定元素 | <0.05 | -
（S、P、C、N除外）
Note on B6: 冶金交流中心: 小数点后保留两位
Note on B7: 冶金交流中心: 小数点后保留两位
Note on B8: 冶金交流中心: 小数点后保留两位
Note on B9: 冶金交流中心: 小数点后保留两位
Note on B10: 冶金交流中心: 小数点后保留两位
Note on B11: 冶金交流中心: 小数点后保留一位
Note on B12: 冶金交流中心: 小数点后保留两位
Note on B14: 冶金交流中心: 小数点后保留两位
Note on B15: 冶金交流中心: 小数点后保留一位
Note on B16: 冶金交流中心: 小数点后保留一位
Note on B17: 冶金交流中心: 小数点后保留一位
Note on B18: 冶金交流中心: 小数点后保留一位
Note on B19: 作者: 小数点后保留一位
Note on B20: 冶金交流中心: 小数点后保留一位
Note on B21: 冶金交流中心: 小数点后保留两位
Note on B22: 冶金交流中心: 小数点后保留两位
Note on B23: 冶金交流中心: 小数点后保留一位
Note on B44: 冶金交流中心: 小数点后保留两位
Note on B45: 冶金交流中心: 小数点后保留两位
Note on B46: 冶金交流中心: 小数点后保留两位
Note on B47: 冶金交流中心: 小数点后保留两位
Note on D6: 作者: 入炉原料所有物料全部按照100%投入计算，不折算系数；不包括含铁散料；不包括热回收钢水
Note on D7: 作者: 包括所有物料不折算，全部按照100%折算；不包括含铁散料；不包括回炉钢水
冶金交流中心
冶金交流中心
冶金交流中心
冶金交流中心
冶金交流中心
冶金交流中心
冶金交流中心