## 技术经济指标（方圆坯）
冶金交流中心 2019年10月炼钢指标 |  |  | 对标联系人：尚美诺15230111569，倪宝梅15373652759；邮箱：shangmeinuo@163.com | [24 empty] | 对标联系人：尚美诺15230111569，倪宝梅15373652759；邮箱：shangmeinuo@163.com
指标 | 公司名称 |  | 指标定义: | 山西太钢不锈钢 | 吉林恒联 | 河南济源 |  | 津西 | 大连特钢 | 建邦 | 山东石横特钢集团有限公司 |  |  | 首钢长钢 | 西林钢铁 | 烟台华新不锈钢 | 安钢 | 山西新泰 | 福建三明 |  | 鲁丽钢铁 | 马钢长江 | 山西建龙 | 山西华鑫源 | 酒钢 | 青钢 | 天钢联合特钢 | 宣钢 |  | 凌源钢铁 | 广西贵港钢铁 | 西宁特殊钢 | 唐山文丰 | 山东隆盛钢铁 | 本溪北营钢铁 | 荣程钢铁 | 元立 | 阳春新钢铁 | 承德建龙 | 明芳钢铁 | 信阳钢铁 | 昆钢新区 | 新疆昆玉钢铁 | 潍钢 | 陕西略钢 | 鞍山宝得 | 唐银钢铁 | 长强钢铁 | 四川德胜 | 天津轧三钢铁 | 永锋钢铁 |  | 南钢 | 常州东方特钢 | 常熟龙腾转炉炼钢厂
| 分厂名称 |  |  | 炼钢一厂碳钢生产线 | 炼钢厂 | 第一炼钢厂 | 第二炼钢厂 | 炼钢二厂 |  |  | 1#炉 | 2#炉 | 3#炉 |  |  | 电炉炼钢 | 第一炼轧厂 | 异型坯 | 炼钢一厂 | 炼钢二厂 | 炼钢一 |  | 炼钢一厂 | 炼钢厂 | 炼轧厂 | 一炼钢 | 炼钢厂 | 一钢轧 | 二钢轧 | 第一炼钢厂 |  | 炼轧分厂 |  | 炼钢厂 | 北营炼钢厂 |  | 炼钢厂 | 炼钢厂 |  | 炼钢厂 |  |  | 方坯 |  |  | 炼钢厂 |  | 炼钢厂 | 钢轧厂 | 炼钢厂 | 炼钢一厂 | 炼钢二厂 | 第二炼钢厂 | 第二炼钢厂 | 转炉分厂
炼钢厂综合指标 | 年度累计产量 | wt | 当月底全年累计产量 1月-当月的累计产量 | 50.76（电炉） | 117.54 |  |  |  | 134519 | 251.6098 | 1382048.817 | 932643.63 | 1078148.051 | 2012203 |  |  |  | 26.69 | 206.726 | 410.9729 |  | 3745891.41 | 312.128 |  |  |  | 515.11 | 159 | 344 | 197.047 |  | 86524 | 198.06 | 1292906.05 | 23.0269 | 321.01 |  | 2928273.212 |  | 185.8 |  |  |  | 2217379.022 | 11.2591 | 147.7023 |  |  | 196.72 | 2547590.674 | 19.5 | 39.4 | 364.7774 |  | 233.27
| 铁水预处理比 | % | 铁水预处理处理量/入转炉铁水量*100% | 0 | 0 | [5 empty] | 0 | 0 | 0 |  |  |  |  | 0 |  |  |  |  | 0 |  |  |  |  | 35 | 40 |  |  | 0 | 0 |  | 0 | 0 | 0 |  |  | 0 | [8 empty] | 97.85 |  |  |  | 2.255% |  | 0
| 金属料消耗 | kg/t | 转炉炼钢金属料消耗量（干克／吨）= （入炉铁水+入炉生铁入炉外部废钢+渣钢+内部回收切头、切尾、中包残钢等+合金硅铁、锰铁总量及脱氧剂+其他含铁原料）（千克）/合格钢坯生产量（吨） | 1183.8423 | 1091.32 |  |  |  | 1087 | 1101.1031 | 1065.83 | 1066.77 | 1065.06 | 1077.34 |  |  |  | 1110.5 | 1086.31 | 1080.28 |  |  | 1088.87 |  |  |  | 1072.51 | 1064.239 | 1063.849 | 1094.154 |  | 1077.24 | 1098.7 | 1083.295 | 1088.6484 | 1081.17 | 1093.81 | 1103.4186 |  | 1129 | 1084 |  |  | 1076.44 | 1089.068 | 1077.563 |  |  | 1119.1629 | 1125.56 | 1071.23 | 1077.95 | 1096.4249 |  | 1096.09
| 钢铁料消耗 | kg/t | 转炉炼钢金属料消耗量（干克／吨）= （入炉入炉铁水+生铁+外部废钢+渣钢+内部回收切头、切尾、中包残钢等+其他含铁原料）（千克）/合格钢坯生产量（吨） | 1156.5547 | 1080 |  |  |  | 1063 | 1055.1565 | 1040.67 | 1049.66 | 1039.24 | 1050.95 |  |  |  | 1086.25 | 1063.04 | 1055.49 |  | 1078 | 1059.01 |  |  |  | 1066.43 | 1045.804 | 1047.498 | 1077.395 |  | 1052.395 | 1053 | 1065.909 | 1067.4739 | 1073.7 | 1082.13 | 1080.01 |  | 1086.8 | 1066.9 |  |  | 1054.75 | 1070.368 | 1068 |  |  | 1075.181 | 1079.86 | 1050.92 | 1054.64 | 1067.0333 |  | 1078.2712
| 铁水单耗 | kg/t | 当月入转炉铁水总量（kg）/当月合格钢坯生产量（t） | 990.1204 | 857 |  |  |  |  | 825.1582 | 844 | 888.04 | 874.72 | 858.84 |  |  |  | 996.97 | 837.35 | 838.24 |  | 838.19 | 803.66 |  |  |  | 708.62 | 943.064 | 972.897 | 890.578 |  | 887.415 | 956 | 884.906 | 1025.6544 | 920.2 | 873.23 | 805.5592 |  | 893 | 883.7 |  |  | 928.95 | 843.929 | 799 |  |  | 1024.6756 | 788.98 | 819.72 | 769.52 | 893.9999 |  | 926.225
| 生铁块单耗 | kg/t | 当月入转炉生铁总量（kg）/当月合格钢坯生产量（t） | 11.1804 | 0 |  |  |  |  | 67.1923 | 1.84 | 1.81 | 1.51 | 0 |  |  |  | 28.36 | 1.38 | 0.8 |  | 45.83 | 1.54 |  |  |  | 82.41 | 3.732 | 2.834 |  |  | 16.378 | 2 | 84.452 | 0 | 0 | 0.42 | 23.9035 |  | 10 | 44.83 |  |  | 11.22 |  |  |  |  | 27.2239 | 0 | 30.52 | 111.83 | 11.7794 |  | 7.0763
| 废钢铁单耗 | kg/t | 当月入转炉内部废钢与外部废钢总量（kg）/当月合格钢生产量（t） | 155.254 | 222 |  |  |  |  | 162.8061 | 194.83 | 159.81 | 163.02 | 192.11 |  |  |  | 60.92 | 224.31 | 216.44 |  | 194.21 | 253.81 |  |  |  | 275.41 | 99.008 | 71.768 | 186.817 |  | 119.47 | 95 | 96.551 | 41.8195 | 148 | 274.97 | 250.551 |  | 183 | 138.48 |  |  | 114.58 | 226.439 | 269 |  |  | 23.2816 | 298.4 | 200.68 | 172.89 | 161.2539 |  | 145.11
| 含铁散料 | kg/t | 当月入转炉包括氧化铁皮、污泥球、烧结块矿、原块矿等总量(kg)/当月合格钢生产量（t) | 0 | 1.8 |  |  |  |  | 5.447 | 不计 | 不计 | 不计 | 0 |  |  |  | 18.26 |  |  |  | 3.49 | 12.51 |  |  |  | 0 | 21.309 | 27.443 |  |  | 29.136 | 45.7 |  | 0 | 5.5 | 5.85 | 5.4277 |  | 35 | 4.07 |  |  | 21.69 |  |  |  |  | 22.0487 |  | 0.0018 | 0.0011 | 6.0113 |  | 7.2448
| 工序单位能耗 | kgce/t | 全厂工序能耗=全厂各工序能耗总和（kgce）/当月合格钢坯生产量（t） | 111.86 | 0 |  |  |  | 52.9 | -12.8132 | -22.98 | -13.51 | -19.49 | 14.89 |  |  |  | -8.86 | -2.36 | -16.93 | [6 empty] | -15.26 | -22.737 | -24.342 | -10.229 |  | -6.45 | -4.01 |  | -6.82 | -24.43 | 8.8 | -23.7134 |  | 262 | -8.66 |  |  |  | 17.412 | -31.23 |  |  | -24.807 |  | -21.63 | -17.35 |  |  | -14.3182
| 蒸汽回收 | kg/t | 子项：蒸汽回收量kg，母项：合格钢产量 | 0.64 | -0.072 |  |  |  |  | 0.05531 | 85.15 | 77.6 | 85.23 | 64.31 |  |  |  | 105.47 | 61.07 | 100.78 |  | 73.17 | 40.79 |  |  |  | 39.64 | 0.3 | 0.3 | 0.07733 |  | 0.061 | 43.2 |  | 21.7178 |  | 90 | -0.2449 |  | 117 |  |  |  | 0.105 |  |  |  |  | 97.39 |  |  |  | -97.8497 |  | 57.4
| 新水消耗 | m^3/t | 全厂补新水量（m3）/当月合格钢坯生产量（t） | 0.95 | 0.31 |  |  |  | 0.22 | 0.55308 | 0.32 | 0.29 | 0.27 | 0.93 |  |  |  | 0.53 | 0.66 | 0.56 |  |  | 0.32 |  |  |  | 0.61 | 0.499 | 0.585 | 0.235 |  | 18.357 | 0.53 | 0.7 | 1.0685 |  | 0.45 | 0.4 |  | 0.46 | 0.33 |  |  | 0.58 | 0.584 | 0.453 |  |  | 0.89 | 0.46 | 0.15 | 0.15 |  |  | 0.54
| 氩气消耗 | m^3/t | 全厂氩气使用量（m3）/当月合格钢坯生产量（t） | 3.29 | 0.65 |  |  |  | 3.62 | 0.024509 | 0.43 | 0.68 | 0.14 |  |  |  |  | 0.11 | 2.84 | 0.76 |  |  | 0.51 |  |  |  | 0.15 | 0.3 | 0.3 | 0.014 |  | 0.89 | 3.32 |  | 0.37062 | 1.35 | 0.93 | 0.093857 |  | 0.06 |  |  |  | 0.97 | [5 empty] | 0.28 |  | 0.049 | 0.53306 |  | 0.59
| 氮气消耗 | m^3/t | 全厂氮气使用量（m3）/当月合格钢坯生产量（t） | 25.47 | 44.8 |  |  |  | 49.2 | 44.1332 | 43.13 | 33.74 | 33.69 | 54.22 |  |  |  | 26.21 | 63.94 | 44.93 |  |  | 36.22 |  |  |  | 22.25 | 72 | 72 | 23.1 |  | 23.853 | 59.1 | 36.791 | 42.6045 | 70 | 34.14 | 26.65 |  | 69.17 | 67.87 |  |  | 58.82 |  | 20.74 |  |  | 54.26 | 45.3 | 50.99 | 52.83 | 50.6959 |  | 29.22
| 氧气消耗 | m^3/t | 全厂氧气量（m3）/当月合格钢坯生产量（t） | 51.05 | 53.47 |  |  |  | 53.9 | 56.2704 | 48.92 | 51.26 | 47.46 | 48.88 |  |  |  | 48.93 | 56.21 | 48.48 |  | 50.36 | 53.44 |  |  |  | 52.6 | 45.343 | 53.25 | 51.45 |  | 53.521 | 52.36 | 54.638 | 53.821 | 56.94 | 50.01 | 48.29 |  | 49.7 | 53.18 |  |  | 48.979 | 57.648 | 45.68 |  |  | 47.02 | 58.57 | 49.27 | 49.68 | 51.5869 |  | 55.77
| 煤气回收量 | m^3/t | 全厂煤气回收量（m3）/当月合格钢坯生产量（t） | 0 | -156.87 |  |  |  | 138.9 | 135.9688 | 118.02 | 104.79 | 106.6 | 9.26 |  |  |  | 55.4 | 92.3 | 121.14 |  | 141.67 | 59.9 |  |  |  | 79.37 | 103 | 103 | 110.2 |  | 45.39 | 126.77 |  | 105.353 | 129.36 | 131.04 | 131.1111 |  | 116 | 104 |  |  | 113.267 |  | 117.7 |  |  | 120.95 |  | -115.33 | -114.6 | -98.3049 |  | 111.3
| 从业人员实物劳产率 | t/人 | 合格钢生产量（吨）/转炉炼钢厂（车间）工人及学徒总人数 | 118.3511 | 975.97 |  |  |  |  | 568.2987 | 536.06 | 326.91 | 424.73 |  |  |  |  | 389 | 282.73 | 491.15 | [6 empty] | 398.74 | 170.546 | 658.54 | 265.748 |  | 237.05 | 308.0979 |  | 205.1925 | 517.88 | 388.31 | 549.1136 |  | 290 | 410.8 |  |  |  | 1443.479 | 423.35 |  |  | 382.24 | 402.78 |  |  | 551.5702 |  | 540
| 内控合格率 | % | 内控成分合格炉数/生产总炉数 | 100 | 100 |  |  |  |  | 95.9418 | 100 | 100 | 100 | 99.93 |  |  |  | 92.25 |  |  |  |  | 99.83 |  |  |  | 99.8 | 100 | 100 |  |  | 99.89 | 98.75 |  | 54.86 | 99.93 | 99.85 | 99.8 |  | 99.4 | 99.99 |  |  |  |  | 100 |  |  | 100 |  | 100 | 100 |  |  | 97.5
| 钢坯合格率 | % | 钢坯合格生产量/总钢坯生产量 | 99.9932 | 100 |  |  |  | 99.34 | 99.9826 | 100 | 100 | 100 | 99.93 |  |  |  | 100 | 99.93 | 99.93 |  | 99.96 | 99.997 |  |  |  | 100 | 100 | 100 | 99.945 |  | 99.97 | 100 | 99.95 | 99.9813 | 99.88 | 99.5 | 99.92 |  | 99.9 | 99.97 |  |  |  | 99.81 | 100 |  |  | 99.99 | 99.97 | 100 | 100 | 99.968 |  | 98.22
| 精炼比例 | % | 过（LF+RH）总钢量/总产量。（同时过RH和LF的钢水只记一次产量） | 100 | 0 |  |  |  | 98.6 | 0 | 24.73 | 66.87 | 22.7 |  |  |  |  | 82.49 | 96.54 | 39.2 |  |  | 0 |  |  |  | 100 | 11 | 40 |  |  | 100 | 100 |  | 0 | 48.87 | 85.43 | 0.79995 |  | 0 | [8 empty] | 3.67 | 83.27 |  |  | 53.3363 |  | 92.23%
| 电耗 | kwh/t | 全厂电耗/合格钢产量 | 80.66 | 31.87 |  |  |  | 163.8 | 26.9965 | 25.45 | 45.753 | 24.74 | 44.18 |  |  |  | 54.96 | 71.92 | 39.7 |  |  | 27.8 |  |  |  | 60.36 | 22.23 | 36.315 | 30.006 |  | 95.181 | 89.54 | 48.5 | 32.0127 | 63.59 | 74.68 | 17.5316 |  | 27.3 | 33 |  |  | 90.49 | 32.639 |  |  |  | 30.94 | 63.12 | 21.54 | 46.86 | 50.8676 |  | 79.57
| 耐材消耗 | 元/t | 全厂所有耐材成本（元)/合格钢产量（t） | 不详 |  |  |  |  | 85.3 | 25.2323 | 20.07 | 29.94 | 19.98 | 26.22 | [8 empty] | 22.09 |  |  |  |  | 1.73 | 1.73 | 53.2 |  | 57.21 | 39.33 | 2.25 | 41.24 | 1.33 | 34.51 | 34.3335 |  | 16.3 | 27.41 | [7 empty] | 35.84 | 25.76 | 15.53 | 23.51 | 53.1423 |  | 不详
铁水预处理 | 处理前铁水成分平均含量,% | C |  | 无 | [6 empty] | 4.3 | 4.3 | 4.28 | [14 empty] | 0.45 | 0.45 | [10 empty] | 无 | [8 empty] | 4.34 | [5 empty] | 无
|  | Si | [8 empty] | 0.39 | 0.4 | 0.37 | [14 empty] | 0.4 | 0.4 | [19 empty] | 0.22
|  | P | [8 empty] | 0.124 | 0.125 | 0.12 | [14 empty] | 0.12 | 0.12 | [19 empty] | 0.14
|  | S | [8 empty] | 0.034 | 0.037 | 0.037 | [14 empty] | 0.04 | 0.04 | [19 empty] | 0.121
|  | T,℃ | [8 empty] | 1322 | 1327 | 1346 | [14 empty] | 1280 | 1280 | [19 empty] | 1311.213
| 处理后平均成分含量，% | C | [8 empty] | 无 | 无 | 无 | [14 empty] | 0.45 | 0.45 | [19 empty] | 4.16
|  | Si | [25 empty] | 0.4 | 0.4 | [14 empty] | 0.2%-0.5%
|  | P | [25 empty] | 0.121 | 0.121 | [14 empty] | 0.130%-0.160%
|  | S | [25 empty] | 0.014 | 0.005 | [14 empty] | 0.020%-0.045% |  |  |  |  | 0.023
|  | T,℃ | [25 empty] | 1270 | 1260 | [19 empty] | 1274.86
| 石灰粉单耗 | kg/t | 当月实际消耗量（kg）/处理铁水量（t） | [25 empty] | 5 | [19 empty] | 9.89
| 颗粒镁 | kg/t | 当月实际消耗量（kg）/处理铁水量（t） | [24 empty] | 0.16
| 电石 | kg/t | 当月实际消耗量（kg）/处理铁水量（t）
| 萤石粉 | kg/t | 当月实际消耗量（kg）/处理铁水量（t） | [45 empty] | 1.3846
| 处理周期 | min/罐 | 当月生产作业总时间（min）/预处理总罐数（罐） | [24 empty] | 35 | 45 | [14 empty] | 50-70 |  |  |  |  | 23.56
| 铁水包平均寿命 | 次 | [25 empty] | 120 | 120 | [19 empty] | 589
| 铁损 | kg/t | （处理前铁水总量-处理后铁水总量)(kg)/处理前铁水总量(t） | [24 empty] | 8 | 11 | [19 empty] | 13.06
转炉工序 | 当月转炉生产量 | wt |  | 电炉4.79 |  |  |  |  | 95269 | 332682.15 | 136696.061 | 93822.159 | 110429.705 | 174145 |  |  |  | 27.29 |  |  |  | 419216.77 | 30.97 |  |  |  | 55.18 | 19.5 | 28.6 | 20.33 |  | 86524 | 10.31 |  | 23.0269 | 38.68 |  | 308052.75 |  | 19 |  |  |  | 26.74 | 11.2591 | 15.1562 |  |  | 20.9 |  | 195664.4035 | 394197.079 | 39.0512 |  | 24.14
| 当月下线炉衬寿命 | 炉 | 当月下线寿命,无下线炉役不填写 | 无 | [14 empty] | 0 | 0 |  |  | 0 |  |  |  | 0 |  |  |  |  | 13000 | [20 empty] | 0 |  | 无
| 日历作业率 | % | 转炉全月作业时间（min）/（当月天数*24*60）（min） | 76.2343 | 73.05 |  |  |  |  | 93.49%/93.51%/95.80% | 96.03 | 80.59 | 96.4 | 67.56 |  |  |  | 70.24 | 91.43 | 91.11 |  |  | 89.69 |  |  |  | 98.41 | 88 | 90 | 0.89 |  | 94.12 | 70.47 |  | 89.7849 |  | 89.45 | 98.1183 |  | 75 | 98.17 |  |  |  | 94.899 | 80.44 |  |  | 83.16 | 90.36 | 91.36 | 92.73 | 91.2735 |  | -
| 利用系数 | t/公称吨.日 | 当月转炉生产合格钢水量（t）/（公称吨数*当月天数） | 27.611t/MVA.日 | 42.73 |  |  |  |  | 165.272 | 75.94 | 50.44 | 61.35 | 23.41 |  |  |  | 88.56 | 33.06 | 38.99 |  |  | 48.29 |  |  |  | 49.45 | 28 | 32 | 62.46 |  | 45.98 | 33.28 |  | 37.1332 | 34.66 | 45.27 | 41.4049 |  | 40 | 58.89 |  |  | 120t | 75.061 | 40.74 |  |  | 51.88 |  | 52.6 | 52.98 | 34.9921 |  | 35.9226
| 转炉每炉产钢量 | t/炉 | 当月转炉生产合格钢水量（t）/当月生产炉数（炉) | 74.8941 | 36.2 |  |  |  | 108.53 | 63.2282 | 84.07 | 61.482 | 59.56 | 68.21 |  |  |  | 94.03 | 97.61 | 134.14 |  |  | 102.96 |  |  |  | 114.47 | 140 | 180 | 34.6 |  | 71.22 | 105.4 | 64 | 39.2542 | 117.1 | 62.12 | 117.8473 |  | 40 | 65 |  |  | 142t | 54.896 | 126.62 |  |  | 80.42 |  | 55.78 | 146.32 | 114.486 |  | 105
| 炉容比 | m3/t | 新砌炉炉内容积(m3)/公称吨数（t） | 1.06 | 0.67 |  |  |  |  | 0.9 | 0.93 | 0.82 | 0.82 | 0.8 |  |  |  | 0.8 |  |  |  |  | 0.78 |  |  |  | 0.86 | 0.78 | 0.8 | 0.85 |  | 0.92 | 0.86 | 0.89 | 0.83 | 0.78 | 0.68 |  |  | 0.73 | 0.9 |  |  | 0.86 |  | 0.95 |  |  | 0.8 | 0.92 |  |  | 1 |  | 0.89
| 冶炼周期 | min/炉 | 当月生产作业总时间（min）/转炉生产炉数（炉） | 52.275 | 24.01 |  |  |  | 35.3 | 23.9691 | 22.88 | 24.76 | 21.37 | 33.15 |  |  |  | 28 | 38.89 | 37.62 |  |  | 26.91 |  |  |  | 27.34 | 36 | 40 | 20.27 |  | 2610 | 30 | 30 | 27.335 | 32 | 25.47 | 33.5119 |  | 12.2 | 26.8 |  |  | 45 |  | 30 |  |  | 28 | 25 | 23.3 | 30.73 | 35.8456 |  | 36
| 氧枪喷头寿命 | 炉 |  | 不详 | 80 |  |  |  | 296 | 380 | 271 | 169.56 | 168.55 | 79.6 |  |  |  | 56 | 95.45 | 111.9 |  |  | 488 |  |  |  | 168 |  |  | 85 |  | 358 | 225 |  | 83.7857 | 300 | 142 | 59.4091 |  | 240 | 181 |  |  | 370 | 93.045 | 305 |  |  | 330 | 204 | 6 | 17 | 189.6111 |  | 200
| 转炉出钢平均成分，% | C |  | 0.2 | 0.06 |  |  |  |  | 0.064771 | 0.07 | 0.078 | 0.076 | 0.082 |  |  |  | 0.04 |  |  |  |  | 0.08 |  |  |  | 0.09 | 0.1 | 0.1 | 0.075 |  | 0.14 | 0.07 |  | 0.066 |  |  | 0.09 |  | 0.09 |  |  |  | 0.10%-0.20% |  | 0.11 |  |  | 0.056 | 0.1 |  |  |  |  | 0.1
|  | P |  | 0.015 | 0.02 |  |  |  |  | 0.019544 | 0.03 | 0.027 | 0.042 | 0.016 |  |  |  | 0.012 |  |  |  |  | 0.027 |  |  |  | 0.019 | 0.025 | 0.025 | 0.017 |  | 0.015 | 0.012 |  | 0.024 |  |  | 0.018 |  | 0.02 |  |  |  | 0.010%-0.022% |  | 0.025 |  |  | 0.0246 | 0.022 |  |  |  |  | 0.017
|  | S |  | 0.015 | 0.02 |  |  |  |  | 0.032529 | 0.042 | 0.039 | 0.04 | 0.025 |  |  |  | 0.023 |  |  |  |  | 0.024 |  |  |  | 0.02 | 0.02 | 0.02 | 0.018 |  | 0.038 | 0.016 |  | 0.036 |  |  | 0.019 |  | 0.02 |  |  |  | 0.010%-0.020% |  | 0.023 |  |  | 0.031 | 0.021 |  |  |  |  | 0.015
| 平均出钢温度，℃ | T |  | 1660 | 1640 |  |  |  |  | 1655.2248 | 1643 | 1645 | 1662 | 1667.49 |  |  |  | 1626 |  |  |  |  | 1649 |  |  |  | 1615 | 1620 | 1620 | 1672 |  | 1632.23 | 1606 |  | 1688 | 1634.36 |  | 1642.3 |  | 1640 |  |  |  | 1623 |  | 1637 |  |  | 1654.7 | 1657 |  |  |  |  | 1615
| 转炉熔剂消耗，kg/t | 石灰 | 当月实际消耗量（kg）/合格钢坯产量（t） | 50.130（电炉） | 39.7 |  |  |  | 44.9 | 29.0038 | 33.3 | 45.75 | 32.55 | 48.24 |  |  |  | 28.96 | 31.02 | 28.96 |  | 31.84 | 28.86 |  |  |  | 48.36 | 39.93 | 39.83 | 42.197 |  | 41.832 | 42 | 50.034 | 36.8 | 32.3 | 30.42 | 26.3703 |  | 58.5 | 37.1 |  |  | 64.33 | 36.946 | 38.199 |  |  | 26.84 | 43.49 | 39.02 | 43.47 | 21.4592 |  | 29.98
|  | 石灰石 | 当月实际消耗量（kg）/合格钢坯产量（t） | 0 | 18.6 | [5 empty] | 0 | 0 | 0 |  |  |  |  | 8.35 | 0 | 0 |  |  | 4.75 |  |  |  | 0 |  |  | 23.763 |  | 7.26 | 4 |  |  | 0 | 0 |  |  | 0 | [10 empty] | 0.14 | 1.18 | 12.3914 |  | 0
|  | 轻烧白云石 | 当月实际消耗量（kg）/合格钢坯产量（t） | 3.048（电炉） | 0 |  |  |  |  | 15.8676 | 0 | 0 | 0 |  |  |  |  | 无 | 13.8 | 9.6 |  | 15.14 | 18.69 |  |  |  | 0 | 29.59 | 21.65 |  |  | 0 | 7 |  |  | 9.9 | 15.92 | 17.1312 |  | 0 | 21 | [7 empty] | 20.68 | 18.65 | 12.01 | 5.53 |  |  | 0
|  | 生白云石 | 当月实际消耗量（kg）/合格钢坯产量（t） | 0 | 4.9 |  |  |  |  | 7.1067 | 12.708 | 15.97 | 14.1 | 5.43 |  |  |  | 27.28 |  |  |  |  | 5.23 |  |  |  | 0 |  |  |  |  | 20.87 | 0 |  | 15.76 | 8.7 | 1.28 |  |  | 0 | [10 empty] | 0 | 0 | 24.8926 |  | 5.07
|  | 轻烧镁球 | 当月实际消耗量（kg）/合格钢坯产量（t） | 0 | 5.6 | [5 empty] | 0.208 | 0.13 | 0.11 |  |  |  |  | 0 |  |  |  | 3.01 | 0 |  |  |  | 9.1 |  |  | 1.902 |  | 0 | 0 |  | 12.303 | 1.4 | 1.72 |  |  | 10.5 |  |  |  | 16.28 |  | 7.728 |  |  |  |  | 1.7 | 5.19 | 2.361 |  | 7.74
|  | 其它熔剂 | 当月实际消耗量（kg）/合格钢坯产量（t） | 0 | [5 empty] | 0.28869 | 0 | 0 | 0 | [9 empty] | 0.55 |  |  |  | 0 | 0.76 | 0.2 | 8.62 |  | 溅渣镁球1.12 | 6 | [12 empty] | 5.103 |  |  | 5.19 |  | 0 | 3.08 |  |  | 0
LF精炼工序 | 造渣材料，kg/t | 石灰 | 当月实际消耗量（kg）/合格钢坯产量（t） | 7.511 |  |  |  |  | 9.32 |  | 与转炉一起统计 | [6 empty] | 4.22 | 7.61 | 13.18 | [6 empty] | 0 | 0.3 | 0.3 |  |  | 7.9 | 7 |  |  | 3.1 | 3.24 | 119 | [5 empty] | 4.01 |  |  |  |  | 7.24 | 1.8 |  |  | 2.471 |  | 5.03
|  | 萤石 | 当月实际消耗量（kg）/合格钢坯产量（t） | 0 | [6 empty] | 0.39 | 3.13 | 0.83 |  |  |  |  | 0.62 | [8 empty] | 0.67 |  |  |  |  | 0 | 1.5 |  |  | 1.2 | 2.64 | 0.4 | [5 empty] | 1.08 |  |  |  |  | 2.03 | 0.54 |  |  | 0.39186 |  | 0.62
|  | 复合造渣剂 | 当月实际消耗量（kg）/合格钢坯产量（t） | 3.815 | [6 empty] | 0 | 0 | 0 |  |  |  |  | 0 | [8 empty] | 0 |  |  |  |  | 1.06 | 0.44 |  |  | 0 | 3.51 | 0.1 | [14 empty] | 1.5119 |  | 1.77
| 石墨电极 消耗 | kg/t | 当月实际消耗量（kg）/合格钢坯产量（t） | 1.214 |  |  |  |  | 0.97 |  | 0.03 | 0.3 | 0.03 |  |  |  |  | 0.33 | 0.28 | 0.19 | [6 empty] | 0 | 0.3 | 0.3 |  |  | 0.582 | 0.44 |  |  | 0.44 | 0.53 | 0.036 | [5 empty] | 0.51 |  |  |  |  | 0.127 | 0.34 |  | 0.0001 | 0.24222 |  | 0.44
| 日历 作业率 | % | LF全月作业时间（min）/（当月天数*24*60）（min） | 84.692 | [6 empty] | 8.58 | 48.67 | 96.4 |  |  |  |  | 77.24 | 79.15 | 26.65 | [6 empty] | 96.56 |  |  |  |  | 100 | 79 |  |  |  | 83.72 | 0.28 | [5 empty] | 3.37 |  |  |  |  | 4.02 | 87.35 |  |  |  |  | -
| 平均精炼 时间 | min | LF全月作业时间（min）/（当月生产炉数）（炉） | 116.149 |  |  |  |  | 125.6 |  | 9.15 | 20.7 | 7.47 |  |  |  |  | 24 | 35 | 18.39 | [6 empty] | 26.97 | 45 | 50 |  |  | 75.32 | 39.2 |  |  | 45 | 26.45 | 39 | [5 empty] | 79.24 |  |  |  |  | 30.89 | 24 |  |  | 110.2425 |  | 45
| 精炼 电耗 | kwh/t | 当月升温送电总量（kg）/合格钢坯产量（t） | 80.66 |  |  |  |  | 110.3 |  | 2.89 | 18.81 | 2.55 |  |  |  |  | 24.26 | 36.36 | 25.73 | [6 empty] | 34 |  |  |  |  | 58.36 | 42.5 |  |  | 35.98 | 54.93 | 45.67 | [5 empty] | 39.72 |  |  |  |  | 35.98 | 30.28 |  | 13.46 | 25.1126 |  | 40.41
RH或VD工序 | RH处理 炉数 | 炉 |  | VD 649 | [6 empty] | 无 | 无 | 无 | [13 empty] | 0 |  |  |  |  | 30 | 124 | [19 empty] | 355 |  | 453
| RH处理 炉数比例 | % | 当月处理炉数/转炉生产炉数 | 100 | [22 empty] | 0 |  |  |  |  | 2.38 | 12.6% | [19 empty] | 10.4075 |  | 18.77%
| RH平均 处理周期 | min/炉 | RH全月作业时间（min）/（当月生产炉数）（炉） | 55.8937 | [22 empty] | 0 |  |  |  |  | 30.11 | 35.7 | [19 empty] | 17.3064 |  | 45
| RH插入管寿命 | 次 |  | 无 |  |  |  |  | 86 | [17 empty] | 0 | [27 empty] | 无
连铸工序 | 连铸比 | % | 连铸坯生产合格量/全厂生产总量 | 86.66% | 100 |  |  |  | 96.3 | 99.9826 | 100 | 100 | 100 | 100 |  |  | 100 | 100 | 29.56 | 100 |  | 100 | 100 |  |  |  | 100 |  |  | 100 |  | 100 | 75.43 |  | 100 | 100 | 100 | 100 |  | 40 | 65.2 |  |  |  | 100 | 100 |  |  | 100 | 100 |  |  | 100% |  | 100
| 钢坯 合格率 | % | 合格连铸坯产量/(合格连铸坯产量+检验现场废品量+轧后退废量） | 99.9932 | 100 |  |  |  |  | 99.9826 | 100 | 100 | 100 | 99.93 |  |  | 100 | 100 | 99.998 | 99.979 |  | 99.97 | 99.99 |  |  |  | 99.995 | 100 | 100 | 99.945 |  | 99.98 | 99.25 | 99.98 | 99.952 | 99.88 | 99.95 | 99.92 |  | 99.9 | 99.99 |  |  |  |  | 99.98 |  |  | 99.98 | 100 | 100 | 99.9921 | 99.97% |  | 98.22
| 钢水收得率 | % | [7 empty] | 100.1025 | [6 empty] | 97.5 |  | 99.71 | 99.91 | [7 empty] | 99.14 | 99.17 | 99.857 |  | 96.5 | 99.66 | [7 empty] | 99.88 |  |  |  | 99.575 | 99.55 |  |  | 99.34
| 合格坯 收得率 | % | 合格连铸坯产量/连铸浇钢接受钢水量 | 95.1582 |  |  |  |  | 98.6 | 100.1025 | 98.69 | 98.5 | 98.61 | 99.02 |  |  |  | 99.75 |  |  |  | 98.84 | 99.99 |  |  |  | 97.7 | 100 | 100 | 99.912 |  | 97.99 | 98.72 | 98.5 | 99.95 |  | 98.63 | 99.7396 |  | 99.8 | 99.98 |  |  |  |  | 99.45 |  |  | 99.34 |  | 100 | 100 | 98.55% |  | 98
| 日历 作业率 | % | 全月浇钢总时间（min）/（当月天数*24*60）（min） | 77.9167 | 75.5 |  |  |  | 72.3 | 97.00%；96.09%；0% | 96.03 | 80.59 | 96.4 | 47.27 |  |  | 79.04 | 95.25 | 60.985 | 92.653 |  | 84.39 | 81.76 |  |  |  | 87.09 | 86 | 90 | 83.423 |  | 92.56 | 0.952 | 90.5 | 74.2815 |  | 82.41 | 63.634 |  | 75.6 | 96.72 |  |  |  | 90.399 | 90 |  |  | 75.42 | 79.45 | 91.36 | 92.73 | 93.23% |  | -
| 台时 产量 | t/h | 连铸生产总产量（t）/浇注总时间（h） | 71.6578 | 82.53 |  |  |  | 70.2 | 233.8513 | 197.71 | 161.69 | 159.1 | 123.8 |  |  | 145.36 | 163 | 133.534 | 210.42 |  | 153.47 | 169.48 |  |  |  | 212.93 |  |  | 109.182 |  | 124.32 | 141.25 |  | 105.0111 |  | 141.07 | 216.8912 |  | 188 | 154.4 |  |  |  | 172.986 | 223.2 |  |  | 140.52 |  | 143.93 | 285.68 | 187.674 |  | 162.2312
| 浇注 周期 | min/炉 | 全月浇钢总时间（min）/浇注炉数 | 51.5539 | 24.5 |  |  |  | 88.6 | 16.4065 | 22.88 | 24.76 | 21.37 | 33.15 |  |  | 42 | 29 |  |  |  | 32.3 | 36.51 |  |  |  | 32.26 |  |  | 40 |  | 31.6 | 40 | 30 | 22.63 | 36 | 26.42 | 0.54169 |  | 22 | 27 |  |  |  |  | 33.5 |  |  | 25.8985 | 28 |  |  | 36.5908 |  | 40
| 中包 寿命 | 小时/包 | 全月浇钢总时间（min）/连铸机开浇次数 | 11.75 | 40.15 |  |  |  | 702.3 | 35.0595 | 32.96 | 27.66 | 33.65 | 31.26 |  |  | 15 | 13.24 | 20.6 | 27.8 |  | 24 | 24.88 |  |  |  | 20.25 |  |  | 20.022 |  | 12.51 | 12.6 | 16 | 7.08 |  | 18.45 | 23.6718 |  | 32 | 34.23 |  |  |  |  | 20 |  |  | 15.5871 | 快换36小时，塞棒14小时 |  |  | 861.0197 |  | 12/18/24/48四种
| 平均连浇 炉数 | 炉/浇次 | 全月浇钢炉数/连铸开浇次数 | 13.675 | 128 |  |  |  | 8.7 | 128.1 | 65.04 | 56.52 | 80.61 | 56.73 |  |  | 28.71 | 15 | 22.071 | 75.53 |  | 129 | 40.9 |  |  |  | 37.66 | 36 | 37 | 192.967 |  | 22.89 | 16 | 32 | 18.78 | 30.02 | 41.9 | 43.7 |  | 63 | 75.97 |  |  |  | 70.724 | 35 |  |  | 36.11 | 53 | 70.16 | 92.9 | 23.531 |  | 18/22/36/78四种
| 溢漏率 | % | 全月溢漏钢流数总和/（全月浇钢总炉数*铸机流数） | 0.18282 | 0 |  |  |  | 2.03 | 0.00027202 | 0.03 | 0.03 | 0.04 |  |  |  |  | 0 | 0 | 0.029 |  | 0.0001 | 0 |  |  |  | 0.01 | 0.005 | 0.005 |  |  | 0 | 0 |  | 0.15 | 0.05 |  | 0.14493 |  | 0.01 | 0.019 |  |  |  | 0.098 | 0.01 |  |  | 0.04 | 0.29 |  |  | 0.03628% |  | 0.04688%
| 保护渣 消耗 | kg/吨 | 保护渣消耗总量/全月合格钢产量 | 0.53 | 0.45 |  |  |  |  | 0.22818 | 0.22 | 0.28 | 0.22 | 0.37 |  |  | 0.52 | 0.33 | 0.187 | 0.126 |  | 0.41 | 0.41 |  |  |  | 0.39 | 0.5 | 0.5 | 0.375 |  | 0.32 | 0.32 | 0.45 | 0.35 | 0.584 | 0.24 | 0.35461 |  | 0.39 | [5 empty] | 0.28 |  |  | 0.16658 | 0.32 |  |  | 0.34053 |  | 0.3
| 热送率 | % | 装炉≥400℃铸坯块数/生产总块数 | 4.255% | 89 |  |  |  |  | A线80.50%；B线71.05%；棒材82.94% | 78 | 0.52 | 0.78 |  |  |  |  | 100 |  |  |  | 95 | 68.85 |  |  |  | 89.42 |  |  |  |  | 33.59 | 0 |  | 14.6 | 100 |  | 58.9 |  | 100 | 92.5% |  |  |  |  | 90.45 |  |  | 82.93 |  | 88.96 | 60.37 |  |  | 20
| 结晶器寿命 | 炉/个 | （当月结晶器从上线-使用下线总过钢量）/（结晶器更换个数） | 不详 | [5 empty] | 138.6296 | 8000 | 6000 | 7000 | [5 empty] | 3786.766 | 5180.486 |  | 560 | 430 |  |  |  | 429 |  |  | 910 |  | 99.43 | 57 |  | 80.075 | 1000 |  | 73.1 |  | 800 | [5 empty] | 798 |  |  | 110 | [5 empty] | 72
成品工序 | 钢种分类，% | 非合金钢比率 |  | 69.37% | [6 empty] | 0 | 0 | 0 | 22.39 | [8 empty] | 50.49 |  |  |  | 100 |  |  |  |  | 0 | 50.25 |  |  | 95.3 |  | 16.245 |  | 100 | [9 empty] | 66.77 |  |  |  |  | 43.4%
|  | 低合金钢比率 |  | 21.04% | [6 empty] | 100 | 100 | 100 | 77.61 |  |  |  |  | 47.22 | 75.05 |  |  | 49.51 |  |  |  |  | 74 | 50 | 85.93 |  | 75.25 | 16.78 |  | 32.5823 | 1.46 |  | 83.755 | [11 empty] | 33.23 |  |  |  |  | 56.6%
|  | 合金结构钢比率 |  | 9.597% | [6 empty] | 0 | 0 | 0 | [9 empty] | 0 | [5 empty] | 16 |  |  | 24.75 | 32.97 |  |  | 3.24
|  | 模铸钢比率 |  | 13.34% | [6 empty] | 0 | 0 | 0 | [9 empty] | 0 | [8 empty] | 0 |  |  |  | 0
| 合金元素 | 合金元素规定含水量量界限值（%）
|  | 非合金钢 | 低合金钢
| A1 | <0.1 | -
| B | <0.0005 | -
| BI | <0.10 | -
| Cr | <0.30 | 0.30～0.50
| Co | <0.10 | -
| Cu | <0.10 | 0.10～<0.50
| Mn | <1.00 | 1.00～<1.40
| Mo | <0.05 | 0.05～<0.10
| Ni | <0.30 | 0.30～<0.50
| Nb | <0.02 | 0.02～<0.06
| Pb | <0.40 | -
| Se | <0.10 | -
| Si | <0.50 | 0.50～<0.90
| Te | <0.10 | -
| Ti | <0.05 | 0.05～<0.13
| W | <0.10 | -
| V | <0.04 | 0.04～<0.12
| Zr | <0.05 | 0.02～<0.05
| La系（每种元素） | <0.02 | 0.02～<0.05
| 其它规定元素 | <0.05 | -
（S、P、C、N除外）
Note on B6: 冶金交流中心: 小数点后保留两位
Note on B7: 冶金交流中心: 小数点后保留两位
Note on B8: 冶金交流中心: 小数点后保留两位
Note on B9: 冶金交流中心: 小数点后保留两位
Note on B10: 冶金交流中心: 小数点后保留两位
Note on B11: 冶金交流中心: 小数点后保留一位
Note on B12: 冶金交流中心: 小数点后保留两位
Note on B14: 冶金交流中心: 小数点后保留两位
Note on B15: 冶金交流中心: 小数点后保留一位
Note on B16: 冶金交流中心: 小数点后保留一位
Note on B17: 冶金交流中心: 小数点后保留一位
Note on B18: 冶金交流中心: 小数点后保留一位
Note on B19: 作者: 小数点后保留一位
Note on B20: 冶金交流中心: 小数点后保留一位
Note on B21: 冶金交流中心: 小数点后保留两位
Note on B22: 冶金交流中心: 小数点后保留两位
Note on B23: 冶金交流中心: 小数点后保留一位
Note on B44: 冶金交流中心: 小数点后保留两位
Note on B45: 冶金交流中心: 小数点后保留两位
Note on B46: 冶金交流中心: 小数点后保留两位
Note on B47: 冶金交流中心: 小数点后保留两位
Note on D6: 作者: 入炉原料所有物料全部按照100%投入计算，不折算系数；不包括含铁散料；不包括热回收钢水
Note on D7: 作者: 包括所有物料不折算，全部按照100%折算；不包括含铁散料；不包括回炉钢水
冶金交流中心
冶金交流中心
冶金交流中心
冶金交流中心
冶金交流中心