## 技术经济指标（方圆坯）
冶金交流中心 2019年全年累计炼钢指标 |  |  | 对标联系人：尚美诺15230111569，倪宝梅15373652759；邮箱：shangmeinuo@163.com | [24 empty] | 对标联系人：尚美诺15230111569，倪宝梅15373652759；邮箱：shangmeinuo@163.com
指标 | 公司名称 |  | 指标定义: | 山西太钢不锈钢 | 吉林恒联 | 河南济源 |  | 津西 | 大连特钢 | 建邦 | 山东石横特钢集团有限公司 |  |  | 首钢长钢 | 西林钢铁 | 烟台华新不锈钢 | 安钢 | 山西新泰 | 福建三明 |  | 鲁丽钢铁 | 马钢长江 | 山西建龙 | 山西华鑫源 | 酒钢 | 青钢 | 天钢联合特钢 | 宣钢 |  | 凌源钢铁 | 广西贵港钢铁 | 西宁特殊钢 | 唐山文丰 | 山东隆盛钢铁 | 本溪北营钢铁 | 荣程钢铁 | 元立 | 阳春新钢铁 | 承德建龙 | 明芳钢铁 | 信阳钢铁 | 昆钢新区 | 新疆昆玉钢铁 | 潍钢 | 陕西略钢 | 鞍山宝得 | 唐银钢铁 | 长强钢铁 | 四川德胜 | 天津轧三钢铁 | 永锋钢铁 |  | 南钢 | 常州东方特钢 | 常熟龙腾转炉炼钢厂
| 分厂名称 |  |  | 炼钢一厂碳钢生产线 | 炼钢厂 | 第一炼钢厂 | 第二炼钢厂 | 炼钢二厂 |  |  | 1#炉 | 2#炉 | 3#炉 |  |  | 电炉炼钢 | 第一炼轧厂 | 异型坯 | 炼钢一厂 | 炼钢二厂 | 炼钢一 |  | 炼钢一厂 | 炼钢厂 | 炼轧厂 | 一炼钢 | 炼钢厂 | 一钢轧 | 二钢轧 | 第一炼钢厂 |  | 炼轧分厂 |  | 炼钢厂 | 北营炼钢厂 |  | 炼钢厂 | 炼钢厂 |  | 炼钢厂 |  |  | 方坯 |  |  | 炼钢厂 |  | 炼钢厂 | 钢轧厂 | 炼钢厂 | 炼钢一厂 | 炼钢二厂 | 第二炼钢厂 | 第二炼钢厂 | 转炉分厂
炼钢厂综合指标 | 年度累计产量 | wt | 当月底全年累计产量 1月-当月的累计产量 | 61.44（电炉） | 134.29 |  |  |  |  | 316.4756 |  |  |  | 251.9698 |  |  |  | 305.29 | 246.0111 | 496.336 |  | 454.1137 |  |  |  |  | 597.54 | 192 | 413 |  |  | 92.6081 | 224.18 | 147.9596 | 219.2476 | 385.42 |  |  |  | 219.3 | 337 |  |  |  | 108.954 | 179.3858 | 243.12 |  | 237.53 | 280.1058 | 221.4 | 450.5 |  |  | 278.6
| 铁水预处理比 | % | 铁水预处理处理量/入转炉铁水量*100% | 0 | 0 | [12 empty] | 0 | [9 empty] | 35 | 40 |  |  | 0 | 0 |  | 0 | 0 |  |  |  | 0 | [6 empty] | 0 |  | 96.8626 | [5 empty] | 0
| 金属料消耗 | kg/t | 转炉炼钢金属料消耗量（干克／吨）= （入炉铁水+入炉生铁入炉外部废钢+渣钢+内部回收切头、切尾、中包残钢等+合金硅铁、锰铁总量及脱氧剂+其他含铁原料）（千克）/合格钢坯生产量（吨） | 1183.4058 | 1092.91 |  |  |  |  | 1102.0695 |  |  |  | 1072.39 |  |  |  | 1110.24 | 1087.04 | 1080.53 | [6 empty] | 1098.92 | 1065.037 | 1065.879 |  |  | 1078.133 | 1107.3 | 1085.595 | 1065.9885 | 1081.6933 | 1095.46 |  |  | 1132 | 1083.59 |  |  |  | 1096.675 | 1085 | 1106 |  | 1123.4957 | 1112.53 | 1072.82 | 1076.77 |  |  | 1093.72
| 钢铁料消耗 | kg/t | 转炉炼钢金属料消耗量（干克／吨）= （入炉入炉铁水+生铁+外部废钢+渣钢+内部回收切头、切尾、中包残钢等+其他含铁原料）（千克）/合格钢坯生产量（吨） | 1157.0444 | 1083.6 |  |  |  |  | 1056.7265 |  |  |  | 1046.09 |  |  |  | 1082.24 | 1064.52 | 1055.12 |  | 1074 |  |  |  |  | 1092.28 | 1046.435 | 1050.103 |  |  | 1054.635 | 1057 | 1066.791 | 1044.0078 | 1073.9933 | 1083.51 |  |  | 1091.1 | 1066.12 |  |  |  | 1073.828 | 1076 | 1057.6457 |  | 1077.5639 | 1086.53 | 1052.09 | 1053.63 |  |  | 1075.01
| 铁水单耗 | kg/t | 当月入转炉铁水总量（kg）/当月合格钢坯生产量（t） | 987.8931 | 899 |  |  |  |  | 822.4546 |  |  |  | 845.56 |  |  |  | 970.26 | 839.08 | 837.76 |  | 880.83 |  |  |  |  | 768.24 | 968.452 | 977.452 |  |  | 896.701 | 969 | 894.521 | 995.0763 | 912.3067 | 820.41 |  |  | 890 | 887.01 |  |  |  | 835.064 | 821 | 930.1294 |  | 1033.3705 | 820.078 | 828 | 779.42 |  |  | 914.03
| 生铁块单耗 | kg/t | 当月入转炉生铁总量（kg）/当月合格钢坯生产量（t） | 9.2901 | 0 |  |  |  |  | 88.5469 |  |  |  | 0 |  |  |  | 25.54 | 2.46 | 1.16 |  | 28.86 |  |  |  |  | 33.41 | 7.093 | 13.302 |  |  | 24.434 | 6 | 90.746 | 2.4937 | 0.7075 | 0.99 |  |  | 8 | 56.89 |  |  |  | 78.544 |  | 8.9 |  | 22.578 | 0.62 | 5.16 | 94.16 |  |  | 9.44
| 废钢铁单耗 | kg/t | 当月入转炉内部废钢与外部废钢总量（kg）/当月合格钢生产量（t） | 159.8612 | 185 |  |  |  |  | 145.725 |  |  |  | 200.53 |  |  |  | 86.44 | 222.98 | 216.19 |  | 164.12 |  |  |  |  | 290.64 | 70.89 | 59.349 |  |  | 95.897 | 82 | 81.524 | 46.4378 | 153.8242 | 274 |  |  | 194 | 123.87 |  |  |  | 238.763 | 255 | 129.0695 |  | 23.6382 | 264.99 | 218.89 | 179.99 |  |  | 151.54
| 含铁散料 | kg/t | 当月入转炉包括氧化铁皮、污泥球、烧结块矿、原块矿等总量(kg)/当月合格钢生产量（t) | 0 | 2 |  |  |  |  | 3.2249 |  |  |  | 0.67 |  |  |  | 28 |  |  |  | 7.15 |  |  |  |  | 0 | 23.702 | 28.56 |  |  | 37.603 | 50.3 |  | 0.65724 | 7.1617 | 5.89 |  |  | 3.4 | 3.95 | [5 empty] | 6.842 |  | 21.6757 |  | 0 | 0 |  |  | 6.62
| 工序单位能耗 | kgce/t | 全厂工序能耗=全厂各工序能耗总和（kgce）/当月合格钢坯生产量（t） | 134.0275 | 0 |  |  |  |  | -12.1946 |  |  |  | -3.69 |  |  |  | 15.12 | -6.71 | -16.57 | [6 empty] | -16.34 | -22.948 | -24.806 |  |  | -4.31 | -4.04 |  | -11.9385 | -20.6842 | 8.8 |  |  | 180 | -11.65 |  |  |  | 17.61 |  |  |  | -17.9446 |  | -19.56 | -17.41 |  |  | -16.05
| 蒸汽回收 | kg/t | 子项：蒸汽回收量kg，母项：合格钢产量 | 0.75 | -0.072 |  |  |  |  | 0.075323 |  |  |  | 57.54 |  |  |  | 8.22 | 60.47 | 107.79 |  | 71.97 |  |  |  |  | 53.0082 | 0.3 | 0.3 |  |  | 0.054 | 35 |  | 25.0858 |  | 90 |  |  | 91 | [8 empty] | 94.8832 | [5 empty] | 62.25
| 新水消耗 | m^3/t | 全厂补新水量（m3）/当月合格钢坯生产量（t） | 0.92482 | 0.28 |  |  |  |  | 0.64937 |  |  |  | 0.77 |  |  |  | -10.12 | 0.7 | 0.58 | [6 empty] | 0.49 | 0.518 | 0.697 |  |  | 20.288 | 0.462 | 0.73 | 1.447 |  | 0.488 |  |  | 0.48 | 0.33 |  |  |  | 0.641 | 0.47 |  |  | 1.013 | 0.482 | 0.25 | 0.13 |  |  | 0.56
| 氩气消耗 | m^3/t | 全厂氩气使用量（m3）/当月合格钢坯生产量（t） | 3.77 | 0.54 |  |  |  |  | 0.10671 | [7 empty] | 102.24 | 2.32 | 0.84 | [6 empty] | 0.19 | 0.3 | 0.3 |  |  | 1.052 | 2.199 |  | 0.36502 | 1.3775 | 0.91 |  |  | 0.08 | [9 empty] | 0.522 |  | 0.06 |  |  | 0.73
| 氮气消耗 | m^3/t | 全厂氮气使用量（m3）/当月合格钢坯生产量（t） | 25.031 | 36 |  |  |  |  | 48.5054 |  |  |  | 52.99 |  |  |  | 0.55 | 62.73 | 45.49 | [6 empty] | 26.15 | 72 | 72 |  |  | 27.418 | 64.078 | 37.647 | 42.677 | 66.3575 | 32.15 |  |  | 70.15 | 68.6 |  |  |  |  | 24.33 |  |  | 57.4266 | 50.38 | 23.3 | 49.22 |  |  | 28.16
| 氧气消耗 | m^3/t | 全厂氧气量（m3）/当月合格钢坯生产量（t） | 59.0197 | 52.5 |  |  |  |  | 58.2032 |  |  |  | 52.13 |  |  |  | 0.11 | 54.98 | 49.11 |  | 50.23 |  |  |  |  | 56.43 | 45.343 | 53.25 |  |  | 53.571 | 51.772 | 51.846 | 52.9132 | 57.8025 | 51.56 |  |  | 49 | 59.02 |  |  |  | 56.295 | 45.34 |  |  | 52.1644 | 54.19 | 51.13 | 48.92 |  |  | 55.66
| 煤气回收量 | m^3/t | 全厂煤气回收量（m3）/当月合格钢坯生产量（t） | 0 | 153 |  |  |  |  | 126.8868 |  |  |  | 79.1 |  |  |  | 25.32 | 101.17 | 119.48 |  | 140.67 |  |  |  |  | 100.63 | 103 | 103 |  |  | 43.41 | 108.36 |  | 102.9202 | 117.3658 | 130.5 |  |  | 117 | 102.6 |  |  |  |  | 115.15 |  |  | 116.6417 |  | -95.84 | -96.309 |  |  | 117.58
| 从业人员实物劳产率 | t/人 | 合格钢生产量（吨）/转炉炼钢厂（车间）工人及学徒总人数 | 1504.983 | 1275 |  |  |  |  | 5456.4766 | [7 empty] | 48.8 | 3356.99 | 5497.54 |  | 5746.46 |  |  |  |  | 304.769 | 1943.971 | 3627.696 |  |  | 2516.52 | 3202.5532 |  | 1944.5463 | 426.9283 | 4714 |  |  | 337 | 3826 |  |  |  | 13968.469 |  |  |  | 362.7629 | 491.22 |  |  |  |  | 540
| 内控合格率 | % | 内控成分合格炉数/生产总炉数 | 100 | 99.99 |  |  |  |  | 95.8667 |  |  |  | 99.94 |  |  |  | 61.24 | [8 empty] | 99.8 | 100 | 100 |  |  | 99.89 | 99.73 |  | 56.84 | 99.8925 | 99.88 |  |  | 99.7 | 99.99 |  |  |  |  | 100 |  |  | 99.8813 |  | 100 | 100 |  |  | 98
| 钢坯合格率 | % | 钢坯合格生产量/总钢坯生产量 | 99.7323 | 99.99 |  |  |  |  | 99.9607 |  |  |  | 99.93 |  |  |  | 402.56 | 99.96 | 99.95 |  | 99.96 |  |  |  |  | 100 | 100 | 100 |  |  | 99.98 | 99.8 | 99.95 | 99.9635 | 99.8558 | 99.66 |  |  | 99.95 | 99.95 |  |  |  | 99.639 | 99.99 | 0.9988 |  | 99.9825 | 100 | 99.99 | 100 |  |  | 98.5
| 精炼比例 | % | 过（LF+RH）总钢量/总产量。（同时过RH和LF的钢水只记一次产量） | 100 | 0 |  |  |  |  | 0.025364 | [7 empty] | 91.56 | 91.54 | 39.62 | [6 empty] | 100 | 11 | 40 |  |  | 100 | 100 |  | 0 | 52.8192 | 65.56 |  |  | 0 | [6 empty] | 0% |  | 3.67 | 72.36 |  |  |  |  | 100%
| 电耗 | kwh/t | 全厂电耗/合格钢产量 | 223.35 | 26.6 |  |  |  |  | 35.0918 |  |  |  | 39.88 |  |  |  | 100 | 70.76 | 40.75 |  | 33.07 |  |  |  |  | 60.22 | 22.23 | 37.96 |  |  | 97.8 | 88.09 | 40.67 | 32.6396 | 68.2125 | 72.98 |  |  | 25.36 | 33.16 |  |  |  | 34.026 |  |  |  | 30.94 | 61.53 | 22.48 | 48.54 |  |  | 82.52
| 耐材消耗 | 元/t | 全厂所有耐材成本（元)/合格钢产量（t） | 不详 | [5 empty] | 25.15 |  |  |  | 26.18 |  |  |  | 85.5 | [9 empty] | 1.73 | 1.73 |  |  | 55.38 | 38.76 | 0.67 | 41.32 | 0.97455 | 33.89 |  |  | 16.3 | 26.69 | [7 empty] | 31.54 | 31.13 | 18.18 | 26.09 |  |  | 不详
铁水预处理 | 处理前铁水成分平均含量,% | C |  | 无 | [13 empty] | 49.26 | [21 empty] | 无 | [8 empty] | 4.2542 | [5 empty] | 无
|  | Si | [46 empty] | 0.22462
|  | P | [46 empty] | 0.13638
|  | S | [46 empty] | 0.10827
|  | T,℃ | [46 empty] | 1307.7655
| 处理后平均成分含量，% | C | [46 empty] | 4.0275
Si
P
|  | S | [46 empty] | 0.026617
|  | T,℃ | [46 empty] | 1272.928
| 石灰粉单耗 | kg/t | 当月实际消耗量（kg）/处理铁水量（t） | [45 empty] | 9.8421
| 颗粒镁 | kg/t | 当月实际消耗量（kg）/处理铁水量（t）
| 电石 | kg/t | 当月实际消耗量（kg）/处理铁水量（t）
| 萤石粉 | kg/t | 当月实际消耗量（kg）/处理铁水量（t） | [45 empty] | 1.3846
| 处理周期 | min/罐 | 当月生产作业总时间（min）/预处理总罐数（罐） | [45 empty] | 23.56
| 铁水包平均寿命 | 次 | [46 empty] | 589
| 铁损 | kg/t | （处理前铁水总量-处理后铁水总量)(kg)/处理前铁水总量(t）
转炉工序 | 当月转炉生产量 | wt |  | 电炉61.44 | [5 empty] | 317.267 |  |  |  | 2519698 | [12 empty] | 42.3 |  |  |  |  | 92.6081 | 117.33 |  | 219.2476 | 32.0698 |  |  |  | 21.9 |  |  |  |  | 108.954 | 15.02 | 245.21 |  | 237.53 |  | 2214218.602 | 4205166.08 |  |  | 21.78
| 当月下线炉衬寿命 | 炉 | 当月下线寿命,无下线炉役不填写 | 768.9 | [13 empty] | 335.82 | 0 | 0 | [6 empty] | 0 |  |  |  |  | 13744 | [16 empty] | 17342 | [5 empty] | 无
| 日历作业率 | % | 转炉全月作业时间（min）/（当月天数*24*60）（min） | 81.089 | 87.26 |  |  |  |  | 86.79%/77.42%/86.21% |  |  |  | 81.22 |  |  |  |  | 92.09 | 88.85 | [6 empty] | 94.38 |  |  |  |  | 93.54 | 0.6257 |  | 81.2243 |  | 87.14 |  |  | 90.2 | 93.74 |  |  |  | 87.01 | 82.47 | 66.25% |  | 78.1244 | 75.16 | 86.6 | 85.34 |  |  | -
| 利用系数 | t/公称吨.日 | 当月转炉生产合格钢水量（t）/（公称吨数*当月天数） | 30.059t/MVA.日 | 57.57 |  |  |  |  | 133.4325 |  |  |  | 28.76 |  |  |  | 71.25 | 33.7 | 37.77 | [6 empty] | 47.5008 |  |  |  |  | 40.86 | 26.86 |  | 30.0339 | 31.4483 | 48.48 |  |  | 40 | 51.48 |  |  |  | 60.362 | 41.16 | 671808% |  | 50.0594 |  | 50.55 | 48 |  |  | 32.4107
| 转炉每炉产钢量 | t/炉 | 当月转炉生产合格钢水量（t）/当月生产炉数（炉) | 75.3599 | 36.5 |  |  |  |  | 62.8676 |  |  |  | 68.3 |  |  |  | 85.56 | 97.45 | 135.1 | [6 empty] | 113.3153 |  |  |  |  | 68.41 | 107.55 | 64 | 39.3227 | 116.7633 | 62.28 |  |  | 40 | 65 |  |  |  | 55.366 | 124.78 | 125.77 |  | 79.9017 |  | 55.37 | 145.89 |  |  | 105
| 炉容比 | m3/t | 新砌炉炉内容积(m3)/公称吨数（t） | 1.06 | 0.67 |  |  |  |  | 0.9 |  |  |  | 0.8 |  |  |  | 92.5 | [8 empty] | 0.86 |  |  |  |  | 0.89 | 0.86 | 0.89 | 0.83 | 0.78 | 0.68 |  |  | 0.73 | 0.9 |  |  |  |  | 0.95 |  |  | 0.8 | 0.92 |  |  |  |  | 0.89
| 冶炼周期 | min/炉 | 当月生产作业总时间（min）/转炉生产炉数（炉） | 52.2373 | 24.01 |  |  |  |  | 25.9215 |  |  |  | 33.89 |  |  |  | 0.8 | 38.35 | 38.14 | [6 empty] | 27.74 |  |  |  |  | 26.23 | 29.6 | 30 | 30.6274 | 34.25 | 26.11 |  |  | 12.5 | 27.64 |  |  |  |  | 30 |  |  | 30.2 | 26 | 22.82 | 31.25 |  |  | 36
| 氧枪喷头寿命 | 炉 |  | 不详 | 74.89 |  |  |  |  | 363.3333 |  |  |  | 93.38 |  |  |  | 28 | 84.15 | 106.49 | [6 empty] | 160.3333 |  |  |  |  | 320 | 342 |  | 62.6472 | 300 | 137.5 |  |  | 250 | 205.7 |  |  |  | 101.418 | 405 | 285 |  | 330 | 210 | 74 | 131 |  |  | 200
| 转炉出钢平均成分，% | C |  | 0.2 | 0.06 |  |  |  |  | 0.074497 |  |  |  | 0.087 |  |  |  | 56 | [8 empty] | 0.084167 |  |  |  |  | 0.101 | 0.07 |  | 0.065 |  |  |  |  | 0.1 | [5 empty] | 0.11 |  |  | 0.06 | 0.1 |  |  |  |  | 0.1
|  | P |  | 0.015 | 0.02 |  |  |  |  | 0.021509 |  |  |  | 0.025 |  |  |  | 0.05 | [8 empty] | 0.0185 |  |  |  |  | 0.018 | 0.018 |  | 0.027 |  |  |  |  | 0.02 | [5 empty] | 0.03 |  |  | 0.0246 | 0.022 |  |  |  |  | 0.017
|  | S |  | 0.015 | 0.02 |  |  |  |  | 0.031536 |  |  |  | 0.023 |  |  |  | 0.015 | [8 empty] | 0.020667 |  |  |  |  | 0.034 | 0.021 |  | 0.03 |  |  |  |  | 0.02 | [5 empty] | 0.02 |  |  | 0.031 | 0.022 |  |  |  |  | 0.015
| 平均出钢温度，℃ | T |  | 1660 | 1640 |  |  |  |  | 1655.4766 |  |  |  | 1667.26 |  |  |  | 0.026 | [8 empty] | 1622.4167 |  |  |  |  | 1618 | 1602 |  | 1689 | 1629.4192 |  |  |  | 1645 | [5 empty] | 1637 | 1642 |  | 1658.18 | 1645 |  |  |  |  | 1615
| 转炉熔剂消耗，kg/t | 石灰 | 当月实际消耗量（kg）/合格钢坯产量（t） | 50.711（电炉） | 33.6 |  |  |  |  | 28.9083 |  |  |  | 43.91 |  |  |  | 1635 | 30.4 | 28.35 | [6 empty] | 43.47 |  |  |  |  | 36.922 | 35.1 | 47.912 | 37.1427 | 36.285 | 28.41 |  |  | 55.7 | 39.75 |  |  |  | 36.561 | 38.3 | 37.2961 |  | 29.1436 | 46.91 | 34.66 | 38.91 |  |  | 34.44
|  | 石灰石 | 当月实际消耗量（kg）/合格钢坯产量（t） | 0 | 29.3 | [12 empty] | 29.56 | [8 empty] | 0 |  |  |  |  | 7.247 | 9.2 |  | 6.2565 | 0 |  |  |  | 0 | [6 empty] | 0 |  |  |  | 0.01 | 0.88 |  |  | 0
|  | 轻烧白云石 | 当月实际消耗量（kg）/合格钢坯产量（t） | 3.679（电炉） | 0 |  |  |  |  | 15.6728 | [7 empty] | 9 | [8 empty] | 12.2 |  |  |  |  | 0 | 12.1 |  |  | 5.7133 | 18.29 |  |  | 0 | 20.38 | [5 empty] | 26.2384 |  | 20.9512 | 13.66 | 9.26 | 9.78 |  |  | 0
|  | 生白云石 | 当月实际消耗量（kg）/合格钢坯产量（t） | 0 | 4.1 |  |  |  |  | 4.7631 |  |  |  | 2.28 |  |  |  | 无 | [8 empty] | 0.89 |  |  |  |  | 21.603 | 1.1 |  | 25.7592 | 10.81 | 0.85 |  |  | 0 | [6 empty] | 0 |  |  |  | 0.43 | 0.23 |  |  | 6.1
|  | 轻烧镁球 | 当月实际消耗量（kg）/合格钢坯产量（t） | 0 | 8.5 |  |  |  |  | 0.018959 | [7 empty] | 24.4 | [8 empty] | 5.4 |  |  |  |  | 0 | 0 |  | 4.8742 | 1.445 | 1.6 |  |  | 10.6 | [5 empty] | 7.34 |  |  |  |  | 2.26 | 1.62 |  |  | 7.66
|  | 其它熔剂 | 当月实际消耗量（kg）/合格钢坯产量（t） | 0 | [5 empty] | 0.74715 | [7 empty] | 0 | [8 empty] | 0.28 |  |  |  |  | 溅渣镁球2.008 | 1 | [12 empty] | 4.52 |  |  | 4.2558 |  | 0 | 1.75 |  |  | 0
LF精炼工序 | 造渣材料，kg/t | 石灰 | 当月实际消耗量（kg）/合格钢坯产量（t） | 7.454 | [5 empty] | 0.79443 | [8 empty] | 7.53 | 10.84 | [6 empty] | 0 |  |  |  |  | 7.9 | 6.14 |  |  | 3.3617 | 3.32 | [11 empty] | 7.24 | 2.5 |  |  |  |  | 5.63
|  | 萤石 | 当月实际消耗量（kg）/合格钢坯产量（t） | 0 | [5 empty] | 0.042657 | [16 empty] | 0.279 | [5 empty] | 1.713 |  |  | 0.91333 | 2.21 | [11 empty] | 2.03 | 0.58 |  |  |  |  | 0.76
|  | 复合造渣剂 | 当月实际消耗量（kg）/合格钢坯产量（t） | 4.13 | [13 empty] | 4.5 | [8 empty] | 0 |  |  |  |  | 1.043 | 0.52 |  |  | 0 | 3.42 | [17 empty] | 1.99
| 石墨电极 消耗 | kg/t | 当月实际消耗量（kg）/合格钢坯产量（t） | 1.0122 | [5 empty] | 0.021154 | [7 empty] | 0.68 | 0.26 | 0.2 | [6 empty] | 0 |  |  |  |  | 0.647 | 0.493 |  |  | 0.48217 | 0.488 | [11 empty] | 0.127 | 0.34 |  | 0.0001 |  |  | 0.45
| 日历 作业率 | % | LF全月作业时间（min）/（当月天数*24*60）（min） | 85.1221 | [5 empty] | 0.30301 | [7 empty] | 0 | 76.5 | 28.77 | [6 empty] | 92.32 |  |  |  |  | 100 | 88.96 |  |  |  | 81.25 | [11 empty] | 4.02 | 70.35 |  |  |  |  | -
| 平均精炼 时间 | min | LF全月作业时间（min）/（当月生产炉数）（炉） | 109.6707 | [5 empty] | 62.9073 | [7 empty] | 0.34 | 35 | 20.42 | [6 empty] | 31.98 |  |  |  |  | 75.23 | 42.5 |  |  | 45 | 26.42 | [11 empty] | 30.89 | 26 |  |  |  |  | 45
| 精炼 电耗 | kwh/t | 当月升温送电总量（kg）/合格钢坯产量（t） | 120.6939 | [5 empty] | 1.2314 | [7 empty] | 77.22 | 35.95 | 25.54 | [6 empty] | 30.81 |  |  |  |  | 62.32 | 41.23 |  |  | 36.0592 | 53.72 | [11 empty] | 35.98 | 35.27 |  | 15 |  |  | 42.21
RH或VD工序 | RH处理 炉数 | 炉 |  | VD 8155 | [13 empty] | 25 | [8 empty] | 0 |  |  |  |  | 161 | 1466 | [21 empty] | 6062
| RH处理 炉数比例 | % | 当月处理炉数/转炉生产炉数 | 100 | [13 empty] | 29.35 | [8 empty] | 0 |  |  |  |  | 1.17 | 8.26% | [21 empty] | 20.7%
| RH平均 处理周期 | min/炉 | RH全月作业时间（min）/（当月生产炉数）（炉） | 55.7692 | [22 empty] | 0 |  |  |  |  | 31.25 | 45.4 | [21 empty] | 45
| RH插入管寿命 | 次 |  | 无 | [22 empty] | 0 | [27 empty] | 无
连铸工序 | 连铸比 | % | 连铸坯生产合格量/全厂生产总量 | 78.09% | 100 |  |  |  |  | 99.9607 |  |  |  | 100 |  |  |  |  | 30.35 | 100 |  | 100 |  |  |  |  | 100 |  |  |  |  | 100 | 50.07 |  | 100 | 100 | 100 |  |  | 40 | 71.91 |  |  |  | 100 | 100 | 100 |  | 100 | 100 |  |  |  |  | 100
| 钢坯 合格率 | % | 合格连铸坯产量/(合格连铸坯产量+检验现场废品量+轧后退废量） | 100 | 100 |  |  |  |  | 99.9607 |  |  |  | 99.94 |  |  |  |  | 99.992 | 99.984 |  | 99.96 |  |  |  |  | 99.99 |  |  |  |  | 99.89 | 99.74 | 99.98 | 99.9635 | 99.8583 | 99.88 |  |  | 99.95 | 99.99 |  |  |  |  | 99.99 |  |  | 99.8659 | 100 | 100 | 99.9921 |  |  | 98.5
| 钢水收得率 | % | [7 empty] | 99.7506 | [7 empty] | 100 | 99.531 | 99.888 | [11 empty] | 97.62 | 99.02 | [7 empty] | 98.86 |  |  |  | 99.224 | 99.4 | 99.14% |  | 99.2766
| 合格坯 收得率 | % | 合格连铸坯产量/连铸浇钢接受钢水量 | 94.0448 | [5 empty] | 99.7506 |  |  |  | 99.02 |  |  |  | 99.96 |  |  |  | 99.95 |  |  |  |  | 97.49 |  |  |  |  | 98.31 | 98.64 | 98.5 | 99.9635 |  | 99.78 |  |  | 99.8 | 99.98 |  |  |  |  | 99.5 | 0.9988 |  | 99.2766 |  | 100 | 100 |  |  | 98
| 日历 作业率 | % | 全月浇钢总时间（min）/（当月天数*24*60）（min） | 80.4146 | 88..82 |  |  |  |  | 77.73%/87.40%/13.89% |  |  |  | 58.49 |  |  |  | 98.5 | 60.763 | 90.062 |  | 80.75 |  |  |  |  | 85.2 |  |  |  |  | 91.23 | 0.9492 | 90.5 | 60.5741 |  | 84.47 |  |  | 80.3 | 86.89 |  |  |  | 86.859 | 91 | 66.25% |  | 75.231 | 61.85 | 86.6 | 85.34 |  |  | -
| 台时 产量 | t/h | 连铸生产总产量（t）/浇注总时间（h） | 68.1118 | 86.31 |  |  |  |  | 202.6803 |  |  |  | 122.93 |  |  |  | 95.25 | 140.292 | 209.7 |  | 159.67 |  |  |  |  | 209.99 |  |  |  |  | 110.23 | 136.25 |  | 101.5304 |  | 144 |  |  | 188 | 148.8 |  |  |  | 144.78 | 223.2 |  |  | 180.2149 |  | 145.93 | 281.24 |  |  | 146.371
| 浇注 周期 | min/炉 | 全月浇钢总时间（min）/浇注炉数 | 51.7234 | 24.5 |  |  |  |  | 19.8027 |  |  |  | 33.89 |  |  |  | 163 |  |  |  | 32.3 |  |  |  |  | 32.72 |  |  |  |  | 32.98 | 44.21 | 30 | 23.335 | 39.0833 | 25.88 |  |  | 22 | 26.65 |  |  |  |  | 33.6 | 36 |  | 26.6021 | 32 |  |  |  |  | 40
| 中包 寿命 | 小时/包 | 全月浇钢总时间（min）/连铸机开浇次数 | 10.27 | 42 |  |  |  |  | 32.3453 |  |  |  | 30.19 |  |  |  | 29 | 23.003 | 26.9 |  | 24 |  |  |  |  | 20.63 |  |  |  |  | 10.49 | 10.05 | 16 | 6.7542 |  | 17.85 |  |  | 32 | 31.15 |  |  |  |  | 20.5 | 19.9092 |  | 828.0923 | 快换36小时，塞棒14小时 |  |  |  |  | 12/18/24/48四种
| 平均连浇 炉数 | 炉/浇次 | 全月浇钢炉数/连铸开浇次数 | 11.9134 | 141 |  |  |  |  | 100.1185 |  |  |  | 54.33 |  |  |  | 13.24 | 24.715 | 62.749 |  | 129 |  |  |  |  | 37.84 |  |  |  |  | 19.89 | 13.52 | 32 | 17.38 | 27.0683 | 41.38 |  |  | 63 | 70.65 |  |  |  | 52.759 | 36 | 33.2985 |  | 31.1288 | 52 | 70.72 | 85.75 |  |  | 18/22/36/78四种
| 溢漏率 | % | 全月溢漏钢流数总和/（全月浇钢总炉数*铸机流数） | 0.079039 | 0 |  |  |  |  | 0.00037484 | [7 empty] | 19 | 0.002 | 0.053 |  | 0.0001 |  |  |  |  | 0.04 |  |  |  |  | 0.005 | 0.0003 |  | 0.119 | 0.0325 |  |  |  | 0.01 | 0.013 |  |  |  | 0.188 | 0.01 | 4.1401e-05 |  | 0.04 | 0.26 |  |  |  |  | 0.04688%
| 保护渣 消耗 | kg/吨 | 保护渣消耗总量/全月合格钢产量 | 0.53 | 0.45 |  |  |  |  | 0.22843 |  |  |  | 0.3 |  |  |  | 0 |  |  |  | 0.33 |  |  |  |  | 0.46 |  |  |  |  | 0.35 | 0.36 | 0.45 | 0.35 | 0.65536 | 0.23 |  |  | 0.37 | [5 empty] | 0.29 |  |  | 0.16658 | 0.33 |  |  |  |  | 0.3
| 热送率 | % | 装炉≥400℃铸坯块数/生产总块数 | 4.57% | 89 |  |  |  |  | A线71.58%；B线72.23%；棒材71.69% | [7 empty] | 0.33 |  |  |  | 95 |  |  |  |  | 78.25 |  |  |  |  | 50.12 | 0 |  | 28.4058 | 98 |  |  |  | 100 | 86.59% |  |  |  |  | 90.5 |  |  | 79.5093 |  | 76.49 | 61.69 |  |  | 20
| 结晶器寿命 | 炉/个 | （当月结晶器从上线-使用下线总过钢量）/（结晶器更换个数） | 不详 | [5 empty] | 126.0969 | [7 empty] | 100 | 3951.088 | 4943.586 |  | 560 |  |  |  |  | 420.33 |  |  |  |  | 83.3 | 55 |  | 69.2667 | 1000 |  |  |  | 800 | [5 empty] | 799 |  |  | 110 | [5 empty] | 72
成品工序 | 钢种分类，% | 非合金钢比率 |  | 55.78% | [9 empty] | 8.11 | [12 empty] | 100 | [5 empty] | 52 |  |  | 90.9992 |  |  |  | 100 | [9 empty] | 73.05 |  |  |  |  | 32.9%
|  | 低合金钢比率 |  | 31.45% | [9 empty] | 91.89 |  |  |  |  | 32.91 | 79.1 | [11 empty] | 55.23 | 41 |  |  | 3.9192 | [13 empty] | 26.95 |  |  |  |  | 67.1%
|  | 合金结构钢比率 |  | 12.77% | [27 empty] | 44.77 | 7 |  | 46.4025 | 5.0817
|  | 模铸钢比率 |  | 21.91% | [31 empty] | 0
车轴车轮钢
| 合金元素 | 合金元素规定含水量量界限值（%）
|  | 非合金钢 | 低合金钢
| A1 | <0.1 | -
| B | <0.0005 | -
| BI | <0.10 | -
| Cr | <0.30 | 0.30～0.50
| Co | <0.10 | -
| Cu | <0.10 | 0.10～<0.50
| Mn | <1.00 | 1.00～<1.40
| Mo | <0.05 | 0.05～<0.10
| Ni | <0.30 | 0.30～<0.50
| Nb | <0.02 | 0.02～<0.06
| Pb | <0.40 | -
| Se | <0.10 | -
| Si | <0.50 | 0.50～<0.90
| Te | <0.10 | -
| Ti | <0.05 | 0.05～<0.13
| W | <0.10 | -
| V | <0.04 | 0.04～<0.12
| Zr | <0.05 | 0.02～<0.05
| La系（每种元素） | <0.02 | 0.02～<0.05
| 其它规定元素 | <0.05 | -
（S、P、C、N除外）
Note on B6: 冶金交流中心: 小数点后保留两位
Note on B7: 冶金交流中心: 小数点后保留两位
Note on B8: 冶金交流中心: 小数点后保留两位
Note on B9: 冶金交流中心: 小数点后保留两位
Note on B10: 冶金交流中心: 小数点后保留两位
Note on B11: 冶金交流中心: 小数点后保留一位
Note on B12: 冶金交流中心: 小数点后保留两位
Note on B14: 冶金交流中心: 小数点后保留两位
Note on B15: 冶金交流中心: 小数点后保留一位
Note on B16: 冶金交流中心: 小数点后保留一位
Note on B17: 冶金交流中心: 小数点后保留一位
Note on B18: 冶金交流中心: 小数点后保留一位
Note on B19: 作者: 小数点后保留一位
Note on B20: 冶金交流中心: 小数点后保留一位
Note on B21: 冶金交流中心: 小数点后保留两位
Note on B22: 冶金交流中心: 小数点后保留两位
Note on B23: 冶金交流中心: 小数点后保留一位
Note on B44: 冶金交流中心: 小数点后保留两位
Note on B45: 冶金交流中心: 小数点后保留两位
Note on B46: 冶金交流中心: 小数点后保留两位
Note on B47: 冶金交流中心: 小数点后保留两位
Note on D6: 作者: 入炉原料所有物料全部按照100%投入计算，不折算系数；不包括含铁散料；不包括热回收钢水
Note on D7: 作者: 包括所有物料不折算，全部按照100%折算；不包括含铁散料；不包括回炉钢水
冶金交流中心
冶金交流中心
冶金交流中心
冶金交流中心
冶金交流中心