## 技术经济指标（方圆坯）
|  |  | 联系电话：0311-85395669 尚美诺15230111569，倪宝梅15373652759；邮箱：shangmeinuo@163.com | [17 empty] | 联系电话：0311-85395669 尚美诺15230111569，倪宝梅15373652759；邮箱：shangmeinuo@163.com | [11 empty] | 联系电话：0311-85395669 尚美诺15230111569，倪宝梅15373652759；邮箱：shangmeinuo@163.com | [9 empty] | 联系电话：0311-85395669 尚美诺15230111569，倪宝梅15373652759；邮箱：shangmeinuo@163.com
2020年12月炼钢指标 | [26 empty] | 对标联系人：尚美诺15230111569，倪宝梅15373652759；邮箱：shangmeinuo@163.com
指标 | 公司名称 |  | 指标定义: | 山西太钢不锈钢 | 吉林恒联 |  | 津西 | 大连特钢 | 建邦 | 山东石横特钢集团有限公司 |  |  | 首钢长钢 | 西林钢铁 | 烟台华新不锈钢 | 安钢 | 山西新泰 | 福建三明 |  | 马钢长江 | 山西建龙 | 山西华鑫源 | 酒钢宏兴股份公司 |  |  | 天钢联合特钢 | 宣钢 |  | 凌源钢铁 | 广西贵港钢铁 | 西宁特殊钢 | 唐山文丰 | 山东隆盛钢铁 | 本溪北营钢铁 | 荣程钢铁 | 元立 | 阳春新钢铁 | 承德建龙 | 明芳钢铁 | 信阳钢铁 | 昆钢新区 | 新疆昆玉钢铁 | 潍钢 | 陕西略钢 | 鞍山宝得 | 四川德胜 | 永锋钢铁 |  | 南钢 | 常州东方特钢 | 常熟龙腾转炉炼钢厂 | 晋南
| 分厂名称 |  |  | 炼钢一厂碳钢生产线 | 炼钢厂 | 第二炼钢厂 | 炼钢二厂 |  |  | 1#炉 | 2#炉 | 3#炉 |  |  | 电炉炼钢 | 第一炼轧厂 | 异型坯 | 炼钢一厂 | 炼钢二厂 |  | 炼钢一厂 | 炼钢厂 | 榆钢公司 | 炼轧厂 | 炼轧厂 | 炼钢厂 | 一钢轧 | 二钢轧 | 第一炼钢厂 |  | 炼轧分厂 |  | 炼钢厂 | 北营炼钢厂 |  | 炼钢厂 | 炼钢厂 |  | 炼钢厂 |  |  | 方坯 |  |  | 炼钢厂 | 钢轧厂 | 炼钢一厂 | 炼钢二厂 | 第二炼钢厂 | 第二炼钢厂 | 转炉分厂 | 炼钢厂
炼钢厂综合指标 | 年度累计产量 | wt | 当月底全年累计产量 1月-当月的累计产量 | 61.93(电炉） | 139.1319 |  |  | 157.49 | 368.7735 | 1672605.245 | 1123656.812 | 1292132.15 | 3006506 |  |  |  | 28.15 | 222.0896 | 427.8919 | 4617462.21 | 392.2 |  | 269.5756 | 188.0495 | 188.0495 | 633.888 | 195.81 | 413.77 | 225.925 |  | 92042 | 243.23 | 171.0521 | 265.9177 | 460.197 |  | 57.4986 |  | 193.25 |  |  |  |  | 9.9448 | 196.7252 | 235.7763 | 219.22 | 493.49 | 486.5513 | 301 | 303.66
| 铁水预处理比 | % | 铁水预处理处理量/入转炉铁水量*100% | 0 | 0 |  |  |  |  | 0 | 0 | 0 |  |  |  |  | 0 |  |  |  | 0 |  | 0 | 0.035 | 0.035 |  | 35 | 40 |  |  | 0 | 0 |  | 0 | 0 |  |  |  | 0 | [6 empty] | 96.6017 |  |  | 2.064% | 0 | 0
| 金属料消耗 | kg/t | 转炉炼钢金属料消耗量（干克／吨）= （入炉铁水+入炉生铁入炉外部废钢+渣钢+内部回收切头、切尾、中包残钢等+合金硅铁、锰铁总量及脱氧剂+其他含铁原料）（千克）/合格钢坯生产量（吨） | 1163.4186 | 1089.7692 |  |  | 1076.8802 | 1120.9807 | 1064.4 | 1063.96 | 1064.11 | 1049.75 |  |  |  | 1094.37 | 1082.303 | 1081.5352 | 1096 | 1106.25 |  | 1124.6009 | 1089.4602 | 1089.4602 | 1078.04 | 1062.965 | 1066.791 | 1089.691 |  | 1083.94 | 1090.31 | 1111.466 | 1054.0174 | 1092.66 | 1103.53 | 1114.9899 |  | 1180 | 1094 |  |  |  | 1076.814 | 1074.509 | 1110.3566 | 1075.27 | 1077.11 | 1102.3987 |  | 1093.99
| 钢铁料消耗 | kg/t | 转炉炼钢金属料消耗量（干克／吨）= （入炉入炉铁水+生铁+外部废钢+渣钢+内部回收切头、切尾、中包残钢等+其他含铁原料）（千克）/合格钢坯生产量（吨） | 1137.9779 | 1081.5 |  |  | 1043.7704 | 1057.4858 | 1040.08 | 1047.95 | 1039.18 | 1027.82 |  |  |  | 1074.84 | 1058.8851 | 1055.9068 | 1070 | 1074 |  | 1062.112 | 1070.8086 | 1070.8086 | 1071.81 | 1044.728 | 1050.309 | 1074.762 |  | 1058.223 | 1053.05 | 1088.476 | 1030.5321 | 1086.56 | 1081.19 | 1084.3044 |  | 1089 | 1080.49 |  |  |  | 1053.045 | 1064 | 1073.0612 | 1055.38 | 1050.65 | 1068.9023 | 1062.42 | 1075.71
| 铁水单耗 | kg/t | 当月入转炉铁水总量（kg）/当月合格钢坯生产量（t） | 962.3373 | 873.2 |  |  | 914.79 | 795.6923 | 851.83 | 862.28 | 863.47 | 823.07 |  |  |  | 904.65 | 833.6793 | 834.1285 | 823.24 | 913.6 |  | 858.043 | 920.3849 | 920.3849 | 789.27 | 967.293 | 959.032 | 903.343 |  | 901.451 | 941.55 | 902.867 | 986.0665 | 846.94 | 815.22 | 811.56 |  | 914 | 885.57 |  |  |  | 881.549 | 823 | 1012.8802 | 888.15 | 899.83 | 905.8391 | 825 | 877.36
| 生铁块单耗 | kg/t | 当月入转炉生铁总量（kg）/当月合格钢坯生产量（t） | 5.813 | 0 |  |  |  | 135.2457 | 1.19 | 0.46 | 0.66 | 0 |  |  |  | 37.32 | 5.1723 | 2.0722 | 77.71 | 15.96 |  | 13.917 | 17.3723 | 17.3723 | 0 | 2.755 | 1.914 | 20.932 |  | 6.698 | 4 | 97.158 | 1.3772 | 7.3 | 0.53 | 19.2346 |  | 17 | 48.6 |  |  |  | 0.705 |  | 22.8741 | 15.09 | 26.38 | 21.2212 |  | 3.67
| 废钢铁单耗 | kg/t | 当月入转炉内部废钢与外部废钢总量（kg）/当月合格钢生产量（t） | 169.8277 | 208.4 |  |  | 237.7 | 126.5478 | 187.07 | 184.61 | 175.05 | 204.75 |  |  |  | 132.87 | 220.0334 | 219.7061 | 169.53 | 144.438 |  | 190.152 | 133.0514 | 133.0514 | 282.54 | 77.436 | 91.277 | 150.487 |  | 128.51 | 107.5 | 26.67 | 43.0883 | 227.1 | 288.31 | 253.4 |  | 158 | 152.91 |  |  |  | 170.791 | 241 | 44.4059 | 152.14 | 124.44 | 141.8419 | 236.9 | 190.98
| 含铁散料 | kg/t | 当月入转炉包括氧化铁皮、污泥球、烧结块矿、原块矿等总量(kg)/当月合格钢生产量（t) | 0 | 0.6 |  |  |  | 0 | 不计 | 不计 | 不计 | 0.82 |  |  |  | 7.06 |  |  | 2.42 | 15.02 |  | 43.846 | 4.2351 | 4.2351 | 0 | 18.871 | 14.391 |  |  | 21.565 | 37.26 | 61.781 | 6.5849 | 5.28 | 4.93 | 12.169 |  | 82 | 1.2 | [5 empty] | 16.7242 | 0.0139 | 0.025 | 7.4171 | 0.15 | 11.09
| 工序单位能耗 | kgce/t | 全厂工序能耗=全厂各工序能耗总和（kgce）/当月合格钢坯生产量（t） | 138.4393 | 7.2521 |  |  | 46.0796 | -11.72 | -24.75 | -18.23 | -21.83 | -7.71 |  |  |  | -18.56 | -0.98 | -12.48 |  |  |  | -14.8025 | 4.1411 | 4.1411 | -27.02 | -20.042 | -21.871 | -8.808 |  | -4.58 | 19.52 |  | -14.4049 |  | 8.8 | -23.4853 |  | -25.3 | -2.71 |  |  |  | 9.466 | -29.76 | -16.3182 | -16.27 | -24.83 |  | -14 | -10.6
| 蒸汽回收 | kg/t | 子项：蒸汽回收量kg，母项：合格钢产量 | 无数据 | 0.0718 |  |  | 0.11955 | 0.07587 | 86.38 | 75.35 | 87.38 | 50.75 |  |  |  | 107 | 52.97 | 122.28 | 74.41 | 32 |  | 136.9325 | 101.71 | 101.71 | 43.49 | 0.3 | 0.3 | 0.065 |  | 0.039 | 41.32 |  | 22.0676 |  | 90 | -0.28274 |  | 107 | [6 empty] | 96.1998 |  |  | -98.1691 | 69 | 10.45
| 新水消耗 | m^3/t | 全厂补新水量（m3）/当月合格钢坯生产量（t） | 0.016631 | 0.2897 |  |  |  | 0.48 | 0.38 | 0.27 | 0.29 | 0.54 |  |  |  | 0.63 | 0.87 | 0.61 |  | 0.49 |  | 0.44716 | 0.96547 | 0.96547 | 0.46 | 0.582 | 0.735 | 0.371 |  | 20.15 | 0.41 | 0.75 | 1.6418 |  | 0.465 | 0.386 |  | 0.39 | 0.3 |  |  |  | 0.581 | 0.433 | 0.99033 | 0.19 | 0.13 |  | 0.49 | 0.57
| 氩气消耗 | m^3/t | 全厂氩气使用量（m3）/当月合格钢坯生产量（t） | 2.9103 | 0.6105 |  |  | 13.8565 | 0.015429 | 0.15 | 0.66 | 0.52 |  |  |  |  | 0.11 | 2.59 | 1.34 |  | 0.59 |  | 0.17621 | 0.27135 | 0.27135 | 0.15 | 0.3 | 0.3 | 0.272 |  | 1.256 | 2.29 |  | 0.22947 | 2.01 | 1.13 | 0.085572 |  | 0.06 | [8 empty] | 0.025 | 0.57302 | 0.66 | 1.02
| 氮气消耗 | m^3/t | 全厂氮气使用量（m3）/当月合格钢坯生产量（t） | 无数据 | 35.3579 |  |  | 40.3463 | 28.8236 | 41.56 | 30.74 | 34 | 51.18 |  |  |  | 30.26 | 81.42 | 62.45 |  | 34.74 |  | 73.6796 | 25.5477 | 25.5477 | 27.22 | 72 | 72 | 26 |  | 27.21 | 51.43 | 48.17 | 45.3866 | 74.27 | 31.5 | 28.65 |  | 65.5 | 62.76 |  |  |  |  | 19.19 | 57.6831 | 29.29 | 47.05 | 49.9318 | 38.63 | 26.3
| 氧气消耗 | m^3/t | 全厂氧气量（m3）/当月合格钢坯生产量（t） | 50.9561 | 53.3277 |  |  | 40.98 | 54.7225 | 48.25 | 50.67 | 48.11 | 50.77 |  |  |  | 51.4 | 53.55 | 48.35 | 50.32 | 55.25 |  | 50.6428 | 50.4032 | 50.4032 | 48.02 | 45.343 | 53.25 | 50.65 |  | 52.2 | 49.54 | 61.689 | 52.4457 | 59.69 | 50.81 | 44.54 |  | 50.2 | 61 |  |  |  | 54.829 | 41.83 | 53.7337 | 56.93 | 48.22 | 52.5368 | 51.32 | 48.78
| 煤气回收量 | m^3/t | 全厂煤气回收量（m3）/当月合格钢坯生产量（t） | 0 | 130.2332 |  |  | 114.1896 | 99.67 | 118.98 | 118.83 | 114.57 | 95.29 |  |  |  | 100.82 | 113.61 | 105.42 | 147.25 | 54.32 |  | 123.7053 | 116.31 | 116.31 | 137.32 | 103 | 103 | 110.5 |  | 46.66 | 121.23 |  | 105.6594 | 122.86 | 122.87 | 116.4 |  | 127 | 78 |  |  |  |  | 110.09 | 114.3346 | -110.51 | -111.68 | -110.7839 | -114.8 | 107.45
| 从业人员实物劳产率 | t/人 | 合格钢生产量（吨）/转炉炼钢厂（车间）工人及学徒总人数 | 132.1948 | 355.4283 |  |  | 161.1 | 583.6377 | 569.15 | 375.26 | 337.99 |  |  |  |  | 313.25 | 240.41 | 380.77 | 462.37 | 632.03 |  | 701.4404 | 259.4763 | 259.4763 | 398.83 | 173.334 | 333.534 | 260.944 |  | 262.98 | 3427.2727 |  | 209.988 | 476.04 | 436.91 | 497.4804 |  | 250 | 400.53 |  |  |  | 1274.983 | 591.46 | 412.0767 |  |  | 6776.4799 | 545 | 545
| 内控合格率 | % | 内控成分合格炉数/生产总炉数 | 100 | 80.86 |  |  |  | 96.48% | 100 | 100 | 100 | 99.91 |  |  |  | 95.22 |  |  |  | 99.8 |  | 100 | 100 | 100 | 99.8 | 100 | 100 |  |  | 99.97 | 99.83 |  | 56.74 | 100 | 99.72 | 97.8 |  | 99.97 | 99.99 |  |  |  |  | 100 | 99.8636 | 100 | 100 |  | 99.8 | 98.9
| 钢坯合格率 | % | 钢坯合格生产量/总钢坯生产量 | 99.737 | 100 |  |  | 99.4229 | 100% | 100 | 100 | 100 | 99.91 |  |  |  | 100 | 100 | 99.89 | 99.93 | 99.998 |  | 99.9649 | 100 | 100 | 99.996 | 100 | 100 | 99.952 |  | 99.98 | 99.79 | 99.95 | 99.984 | 99.87 | 99.63 | 99.93 |  | 99.88 | 99.93 |  |  |  | 99.884 | 99.99 | 91.4252 | 100 | 100 | 99.9284 | 99.82 | 99
| 精炼比例 | % | 过（LF+RH）总钢量/总产量。（同时过RH和LF的钢水只记一次产量） | 100 | 0 |  |  | 100 |  | 24.69 | 19.19 | 8.29 |  |  |  |  | 60.33 | 97.83 | 54.38 |  | 0 |  | 93.91 | 98.38 | 98.38 | 100 | 11 | 40 |  |  | 100 | 100 |  | 0 | 100 | 81.88 | 1.04 |  | 0 | [6 empty] | 3.67 |  |  | 66.3089 | 92% | 100%
| 电耗 | kwh/t | 全厂电耗/合格钢产量 | 227.317 | 25.6856 |  |  | 214.2006 | 25.5755 | 25.62 | 38.49 | 22.38 | 35.11 |  |  |  | 56.27 | 78.4 | 46.28 | 33.52 | 30.93 |  | 32.5683 | 90.7952 | 90.7952 | 61.18 | 22.23 | 37.085 | 32.806 |  | 104.09 | 96.74 | 60.62 | 31.941 | 82.14 | 74.31 | 17.9238 |  | 25.7 | 35.03 |  |  |  | 29.854 |  | 30.94 | 28.32 | 51.62 | 58.954 | 83 | 78.87
| 耐材消耗 | 元/t | 全厂所有耐材成本（元)/合格钢产量（t） | 29.78 | 29.3687 |  |  | 85.9677 | 21.0062 | 17.7 | 14.5 | 12.65 | 27.5 | [10 empty] | 79.5472 | 79.5472 |  | 1.73 | 1.73 | 45.73 |  | 84.16 | 31.32 | 0.898 | 32.09 |  | 30.35 | 34.7608 |  | 16.31 | 27.1 | [5 empty] | 33.9838 | 22.78 | 25.28 | 46.0656 | 45 | 不详
铁水预处理 | 处理前铁水成分平均含量,% | C |  | 无 | [5 empty] | 4.35 | 4.29 | 4.22 | [11 empty] | 0.040722 | 0.040722 |  | 0.45 | 0.45 | [5 empty] | 22.6613 |  |  |  |  | 无 | [6 empty] | 3.98 |  |  |  |  | 无
|  | Si | [7 empty] | 0.38 | 0.37 | 0.35 | [11 empty] | 0.0064 | 0.0064 |  | 0.4 | 0.4 | [17 empty] | 0.23544
|  | P | [7 empty] | 0.125 | 0.131 | 0.13 | [11 empty] | 0.00092108 | 0.00092108 |  | 0.12 | 0.12 | [5 empty] | 84.0054 | [11 empty] | 0.13426
|  | S | [7 empty] | 0.046 | 0.036 | 0.04 | [11 empty] | 0.00053734 | 0.00053734 |  | 0.04 | 0.04 | [5 empty] | 36.5447 | [11 empty] | 0.10651
|  | T,℃ | [7 empty] | 1324.55 | 1323.56 | 1332.11 | [11 empty] | 1300 | 1300 |  | 1280 | 1280 | [5 empty] | 40.1875 | [11 empty] | 1300.5336
| 处理后平均成分含量，% | C | [7 empty] | 无 | 无 | 无 | [11 empty] | 0.0404 | 0.0404 |  | 0.45 | 0.45 | [5 empty] | 0.83 | [11 empty] | 3.83
|  | Si | [21 empty] | 0.0063417 | 0.0063417 |  | 0.4 | 0.4 | [5 empty] | 26.6052
|  | P | [21 empty] | 0.000915 | 0.000915 |  | 0.121 | 0.121 | [5 empty] | 76.1892
|  | S | [21 empty] | 0.00023 | 0.00023 |  | 0.014 | 0.005 | [5 empty] | 0.059 | [11 empty] | 0.025
|  | T,℃ | [21 empty] | 1280 | 1280 |  | 1270 | 1260 | [5 empty] | 0.026 | [11 empty] | 1264.6947
| 石灰粉单耗 | kg/t | 当月实际消耗量（kg）/处理铁水量（t） | [20 empty] | 4.98 | 4.98 |  |  | 5 | [5 empty] | 0.029 | [11 empty] | 10.8607
| 颗粒镁 | kg/t | 当月实际消耗量（kg）/处理铁水量（t） | [20 empty] | 0.54 | 0.54 |  | 0.16 | [6 empty] | 1684
| 电石 | kg/t | 当月实际消耗量（kg）/处理铁水量（t） | [20 empty] | / | / | [8 empty] | 34.67
| 萤石粉 | kg/t | 当月实际消耗量（kg）/处理铁水量（t） | [20 empty] | / | / | [8 empty] | 9.43 | [11 empty] | 1.3846
| 处理周期 | min/罐 | 当月生产作业总时间（min）/预处理总罐数（罐） | [20 empty] | 27.8 | 27.8 |  | 35 | 45 | [17 empty] | 22.65
| 铁水包平均寿命 | 次 | [21 empty] | 105 | 105 |  | 120 | 120 | [5 empty] | 24.55 | [11 empty] | 589
| 铁损 | kg/t | （处理前铁水总量-处理后铁水总量)(kg)/处理前铁水总量(t） | [20 empty] | 0.95 | 0.95 |  | 8 | 11 | [17 empty] | 13.4899
转炉工序 | 当月转炉生产量 | wt |  | 电炉5.195 | 130442.202 |  |  | 125153.1076 | 346122.82 | 132611.359 | 97191.135 | 87877.11 | 262428 |  |  |  | 28.28 | 16.8768 | 31.9851 |  | 33.91 |  | 18.4514 | 16.1848 | 16.1848 | 55.75 | 19.5 | 28.6 | 16.41 |  | 208.23 | 12.01 |  |  | 35.227 |  | 279086.48 |  | 14.32 |  |  |  |  | 9.9448 | 18.8085 | 22.5406 | 123637.75 | 409447.77 | 486.5513 | 27 | 27.1
| 当月下线炉衬寿命 | 炉 | 当月下线寿命,无下线炉役不填写 | 895 | [18 empty] | 698 | 11898 | 11898 | 0 |  |  |  |  | 31550 |  |  |  |  | 18940 | [9 empty] | 14962 |  |  | 18865 | 0 | -
| 日历作业率 | % | 转炉全月作业时间（min）/（当月天数*24*60）（min） | 72.5045 | 1.9472 |  |  |  | 2.745 | 80.73 | 87.3 | 72.06 | 91.19 |  |  |  | 81.36 | 85.78 | 69.42 |  | 92.75 |  | 61.4503 | 67.0445 | 67.0445 | 98.21 | 88 | 90 | 0.68 |  | 94.21 | 74.67% |  |  |  | 93.36 | 96.2644 |  | 94.8 | 97.41 |  |  |  | 87.687 | 90.82 | 79.2598 | 64.15 | 92.44 | 90.2329 | 96 | -
| 利用系数 | t/公称吨.日 | 当月转炉生产合格钢水量（t）/（公称吨数*当月天数） | 29.927t/MVA.日 | 60.1116 |  |  |  | 171.7604 | 71.3 | 54 | 48.82 | 35.27 |  |  |  | 9.9 | 27.22 | 28.66 |  | 54.7 |  | 22.4544 | 35.9919 | 35.9919 | 49.96 | 28 | 32 | 44.27 |  | 45.52 | 33.3611 |  |  | 31.56 | 55.27 | 40.0986 |  | 45 | 57.24 |  |  |  | 68.585 | 50.56 | 55.932 | 33.24 | 55.03 | 36.9271 | 50 | 40.3274
| 转炉每炉产钢量 | t/炉 | 当月转炉生产合格钢水量（t）/当月生产炉数（炉) | 74.8596 | 36.1737 |  |  | 108.6039 | 61.8693 | 83.67 | 60.2549 | 59.0969 | 70.15 |  |  |  | 96.25 | 97.95 | 131.25 |  | 103.26 |  | 130.6408 | 51.5893 | 51.5893 | 113.35 | 140 | 180 | 32.9 |  | 67.09 | 105.6 | 70 |  | 115.5 | 62.51 | 120.1405 |  | 39 | 65 |  |  |  | 56.505 | 129.89 | 83.1449 | 55.52 | 150.21 | 117.9404 | 83.5 | 105
| 炉容比 | m3/t | 新砌炉炉内容积(m3)/公称吨数（t） | 1.06 | 35 |  |  |  |  | 0.92 | 0.82 | 0.87 | 0.8 |  |  |  | 0.76 |  |  |  | 0.87 |  | 0.9 | 0.863 | 0.863 | 0.86 | 0.78 | 0.8 | 0.85 |  | 0.9 | 0.87 | 0.89 |  | 0.8 | 0.68 |  |  | 0.8 | 0.9 |  |  |  |  | 0.99 | 0.8 |  |  | 1 | 0.75 | 0.89
| 冶炼周期 | min/炉 | 当月生产作业总时间（min）/转炉生产炉数（炉） | 46.6369 | 24.1045 |  |  | 37.15 | 21.9054 | 22 | 21.06 | 20.9 | 32.64 |  |  |  | 28.4 | 44.45 | 38.18 |  | 26.68 |  | 41 | 27.93 | 27.93 | 26.74 | 36 | 40 | 20.9 |  | 27.12 | 31.6 | 30 |  | 30 | 25.15 | 34.6104 |  | 25 | 27.3 |  |  |  |  | 28 | 39.1533 | 25.5 | 30.71 | 34.5857 | 23 | 32
| 氧枪喷头寿命 | 炉 |  | 不详 | 250 |  |  |  |  | 226.43 | 201.63 | 123.92 | 145.54 |  |  |  | 60.11 | 57.43 | 87.04 |  | 181 |  | 174.5 | 500 | 500 | 150 |  |  | 89 |  | 399 | 377 |  |  | 300 | 154 | 49.4255 |  | 350 | 126 |  |  |  | 160 | 363 | 330 | 6 | 13 | 206.7212 | 300 | 120
| 转炉出钢平均成分，% | C |  | 0.2 | 0.00062 |  |  | 0.08 | 0.0688 | 0.068 | 0.075 | 0.06 | 0.06 |  |  |  | 0.05 |  |  |  | 0.06 |  |  | 0.183 | 0.183 | 0.07 | 0.1 | 0.1 | 0.079 |  | 0.12 | 0.07 |  | 100 |  |  | 0.08 |  | 0.1 | [5 empty] | 0.11 | 0.056913 |  |  |  | 0.07 | 0.06
|  | P |  | 0.015 | 0.00023 |  |  | 0.01 | 0.021 | 0.032 | 0.029 | 0.03 | 0.02 |  |  |  | 0.015 |  |  |  | 0.024 |  |  | 0.012 | 0.012 | 0.022 | 0.025 | 0.025 | 0.018 |  | 0.023 | 0.019 |  | 99.967 |  |  | 0.018 |  | 0.025 | [5 empty] | 0.018 | 0.024 |  |  |  | 0.017 | 0.015
|  | S |  | 0.015 | 0.00025 |  |  | 0.03 | 0.0308 | 0.043 | 0.042 | 0.034 | 0.024 |  |  |  | 0.024 |  |  |  | 0.022 |  |  | 0.026 | 0.026 | 0.02 | 0.02 | 0.02 | 0.019 |  | 0.026 | 0.024 |  |  |  |  | 0.019 |  | 0.025 | [5 empty] | 0.022 | 0.026 |  |  |  | 0.03 | 0.015
| 平均出钢温度，℃ | T |  | 1660 | 1650 |  |  | 1610.56 | 1660.067 | 1633.52 | 1643.34 | 1643.67 | 1659.12 |  |  |  | 1620 | 1272.232 | 1289.852 |  | 1666 |  |  | 1614.53 | 1614.53 | 1618 | 1620 | 1620 | 1677 |  | 1617.89 | 1610 |  | 99.83 | 1624.4 |  | 1642.3 |  | 1645 | [5 empty] | 1633 | 1657.1101 |  |  |  | 1609 | 1600
| 转炉熔剂消耗，kg/t | 石灰 | 当月实际消耗量（kg）/合格钢坯产量（t） | 45.92（电炉） | 25.7 |  |  | 42.6364 |  | 32.15 | 38.37 | 30.39 | 40.01 |  |  |  | 31.36 | 37.39 | 33.79 |  | 27.04 |  | 42.2432 | 43.9514 | 43.9514 | 26.98 | 39.93 | 39.83 | 33.55 |  | 38.541 | 33.54 | 58.548 | 58.79 | 35.6 | 28.44 | 24.8573 |  | 65.4 | 40.2 |  |  |  | 34.491 | 36.655 | 27.7963 | 30.52 | 34.3 | 29.5931 | 35.5 | 27.88
|  | 石灰石 | 当月实际消耗量（kg）/合格钢坯产量（t） | 0 | 26.8 |  |  |  |  | 4.85 | 1.84 | 1.67 |  |  |  |  | 5.4 | 4 | 1.9 |  | 16.32 |  | 0.25047 | 5.2969 | 5.2969 | 0 |  |  | 30.21 |  | 10.315 | 7.5 |  | 103.78 | 0 | 0 |  |  | 0 | [5 empty] | 0.759 |  | 0 | 10.36 | 14.3397 | 0 | 0
|  | 轻烧白云石 | 当月实际消耗量（kg）/合格钢坯产量（t） | 无数据 | 0 |  |  | 15.1663 |  | 0 | 0 | 0 |  |  |  |  | 无 | 2.4 | 0.4 |  | 11.49 |  | 16.6499 | 8.4077 | 8.4077 | 12.73 | 29.59 | 21.65 |  |  | 0 | 0 | 14.285 | 23.32 | 16.7 | 14.47 | 12.4042 |  | 0 | 21.3 | [5 empty] | 24.1443 | 10.7 | 1.76 |  | 13.72 | 0
|  | 生白云石 | 当月实际消耗量（kg）/合格钢坯产量（t） | 0 | 11.9 |  |  |  |  | 9.71 | 14.81 | 8.56 | 2.08 |  |  |  | 20.84 |  |  |  | 6.8 |  | 11.6886 | 10.5185 | 10.5185 | 0 |  |  |  |  | 14.447 | 8 |  | 7.1 | 6.7 | 0 |  |  | 0 | [7 empty] | 7.87 | 13.21 | 15.8223 | 0 | 6.19
|  | 轻烧镁球 | 当月实际消耗量（kg）/合格钢坯产量（t） | 0 | 2.6065 |  |  | 2.5418 |  | 0 | 1.26 | 0 |  |  |  |  | 0 |  |  |  | 0 |  | 0 | 0 | 0 | 0.18 |  |  | 0.86 |  | 0 | 0 | 0 | 18.27 | 3 | 2.4 |  |  | 16.59 | [5 empty] | 6.449 |  | 0.68 | 3.67 | 1.5182 |  | 5.69
|  | 其它熔剂 | 当月实际消耗量（kg）/合格钢坯产量（t） | 0 | 0 |  |  |  |  | 0 | 0 | 0 |  |  |  |  | 0 |  |  |  | 0 |  | 0.62969 | 1.745 | 1.745 | 0 | 0.76 | 0.2 | 5.69 |  | 溅渣镁球1.839 | 13.2 |  | 0.279 |  | 0 | [8 empty] | 2.589 | 0.94026 | 0.21 | 0.46 |  | 0 | 0
LF精炼工序 | 造渣材料，kg/t | 石灰 | 当月实际消耗量（kg）/合格钢坯产量（t） | 11 |  |  |  | 10.97 |  | 与转炉一起统计 | [6 empty] | 4.8 | 7.31 | 5.61 |  | 0 |  | 5 | 7 | 7 | 0 | 0.3 | 0.3 |  |  | 7.65 | 6.9 |  | 0.35 | 2.35 | 3.33 | 119 | [8 empty] | 7.24 |  |  | 3.3571 | 7 | 5.67
|  | 萤石 | 当月实际消耗量（kg）/合格钢坯产量（t） | 0 |  |  |  | 4.38 |  | 0.28 | 2.12 | 0.09 |  |  |  |  | 0.78 |  |  |  | 0 |  | 0.62969 | 3.1022 | 3.1022 | 0.73 |  |  |  |  | 0 | 1.55 |  | 33.48 | 1.8 | 3.06 | 0.4 | [8 empty] | 2.03 |  |  | 0.26674 | 2.6 | 0.76
|  | 复合造渣剂 | 当月实际消耗量（kg）/合格钢坯产量（t） | 不详 | [5 empty] | 0 | 0 | 0 |  |  |  |  | 0 |  |  |  | 0 |  | 0 | 0.34 | 0.34 | 0 |  |  |  |  | 1.504 | 0.44 |  | 75.45 | 0 | 3.68 | 0.1 | [11 empty] | 2.1104 | 2.93 | 1.56
| 石墨电极 消耗 | kg/t | 当月实际消耗量（kg）/合格钢坯产量（t） | 1.16 |  |  |  | 1.38 |  | 0.04 | 0.31 | 0.13 |  |  |  |  | 0.37 | 0.33 | 0.18 |  | 0 |  | 0.21396 | 0.59984 | 0.59984 | 0 | 0.3 | 0.3 |  |  | 0.719 | 0.45 |  |  | 0.46 | 0.56 | 0.036 | [8 empty] | 0.127 |  | 0.2115 | 0.3485 | 0.51 | 0.58
| 日历 作业率 | % | LF全月作业时间（min）/（当月天数*24*60）（min） | 80.7841 | [5 empty] | 8.92 | 48.25 | 3.14 |  |  |  |  | 65.56 | 65.78 | 54.75 |  | 0 |  | 64.9618 | 56.94 | 56.94 | 99.88 |  |  |  |  | 100 | 75.23 |  | 33.7144 |  | 82.23 | 0.28 | [8 empty] | 4.02 |  |  |  |  | -
| 平均精炼 时间 | min | LF全月作业时间（min）/（当月生产炉数）（炉） | 103.9251 |  |  |  | 107.25 |  | 9.87 | 23.15 | 8.73 |  |  |  |  | 17.12 | 35 | 36.16 |  | 0 |  | 22.12 | 55.11 | 55.11 | 27.31 | 45 | 50 |  |  | 69.75 | 43.2 |  |  | 45 | 26.21 | 40 | [8 empty] | 30.89 |  |  | 112.0933 | 35 | 45
| 精炼 电耗 | kwh/t | 当月升温送电总量（kg）/合格钢坯产量（t） | 112.5246 |  |  |  | 107.4688 |  | 15.06 | 29.02 | 17.98 |  |  |  |  | 29.06 | 42.3 | 30.08 |  | 0 |  | 17.37 | 45.94 | 45.94 | 37.05 |  |  |  |  | 65.99 | 48.6 |  |  | 38.76 | 55.77 | 43.67 | [8 empty] | 35.98 |  | 20.02 | 32.595 | 40 | 42.15
RH或VD工序 | RH处理 炉数 | 炉 |  | VD 694 | [5 empty] | 无 | 无 | 无 | [13 empty] | 0 |  |  |  |  | 0 | 249 | [16 empty] | 6398 | （VD）120 | 514
| RH处理 炉数比例 | % | 当月处理炉数/转炉生产炉数 | 100 | [21 empty] | 0 |  |  |  |  | 0 | 20% | [16 empty] | 15.5088 | 3.1% | 19%
| RH平均 处理周期 | min/炉 | RH全月作业时间（min）/（当月生产炉数）（炉） | 55.585 | [21 empty] | 0 |  |  |  |  | 0 | 43.29 | [16 empty] | 17.4501 | 42 | 45
| RH插入管寿命 | 次 |  | 无 | [21 empty] | 0 | [24 empty] | 无
连铸工序 | 连铸比 | % | 连铸坯生产合格量/全厂生产总量 | 85.6221 |  |  |  | 90.3226 | 100% | 100 | 100 | 100 | 100 |  |  | 100 | 100 | 33.61 | 100 | 100 | 100 |  | 100 | 100 | 100 | 100 |  |  | 100 |  | 100 | 76.54 |  |  | 1000 | 100 | 100 |  | 40 | 70.7 |  |  |  | 100 | 100 | 100 |  |  | 100% | 100 | 100
| 钢坯 合格率 | % | 合格连铸坯产量/(合格连铸坯产量+检验现场废品量+轧后退废量） | 99.8395 |  |  |  | 96.4984 | 100% | 100 | 100 | 100 | 99.91 |  |  | 100 | 100 | 100 | 99.981 | 99.93 | 99.91 |  | 99.9649 | 100 | 100 | 99.997 | 100 | 100 | 99.952 |  | 99.98 | 99.53 | 99.98 |  | 99.87 | 99.96 | 99.93 |  | 99.88 | 99.98 |  |  |  |  | 99.99 | 99.8636 | 99.9735 | 99.9921 | 99.93% | 99.9 | 99
| 钢水收得率 | % | [6 empty] | 99.99% | [6 empty] | 97 |  | 99.3 | 99.7 |  | 94.86 |  | 98.8404 | 98.76 | 98.76 |  | 99.14 | 99.17 | 99.805 |  | 96.57 | 99.95 | [7 empty] | 98.41 |  |  |  | 99.879 | 99.5 | 99.3718
| 合格坯 收得率 | % | 合格连铸坯产量/连铸浇钢接受钢水量 | 94.5481 |  |  |  | 97.7422 | 99.99% | 98.71 | 98.65 | 98.6 | 99.02 |  |  |  | 98.66 |  |  | 99.93 | 99.61 |  | 100 | 100 | 100 | 97.9 | 100 | 100 | 99.853 |  | 99.89 | 98.46 | 98.5 |  |  | 98.47 | 99.2725 |  | 99.8 | 100 |  |  |  |  | 99.6 | 99.3718 | 100 | 100 | 98.29% |  | 98
| 日历 作业率 | % | 全月浇钢总时间（min）/（当月天数*24*60）（min） | 91.6801 |  |  |  |  | 1.9215 | 86.89 | 94.75 | 82.24 | 68.64 |  |  | 57.03 | 54.19 | 57.853 | 71.273 | 77.35 | 47.12 |  | 61.4503 | 70.23 | 70.23 | 88.14 | 86 | 90 | 58.423 |  | 93.12 | 73.44 | 90.5 |  |  | 89.5 | 59.0153 |  | 94.8 | 96.47 |  |  |  | 93.062 | 97 | 71.1007 | 64.15 | 92.44 | 83.22% |  | -
| 台时 产量 | t/h | 连铸生产总产量（t）/浇注总时间（h） | 65.2146 |  |  |  | 93.84 | 242.0971 | 210.96 | 142.48 | 148.41 | 128.46 |  |  | 138.18 | 165 | 131.801 | 201.06 | 160.05 | 161.27 |  | 199.4515 | 103.26 | 103.26 | 212.57 |  |  | 125.869 |  | 118.97 | 185.32 |  |  |  | 166.47 | 226.4871 |  | 127 | 150.91 |  |  |  | 153.539 | 250 | 213.0536 | 129.53 | 297.67 | 171.087 | 240 | 182.1237
| 浇注 周期 | min/炉 | 全月浇钢总时间（min）/浇注炉数 | 52.1027 |  |  |  | 68.51 | 16.0179 | 22 | 21.06 | 20.9 | 32.64 |  |  | 42 | 30.8 |  |  | 63.32 | 40.67 |  | 41 | 25 | 25 | 32 |  |  | 40 |  | 32.12 | 47.52 | 30 |  | 32 | 22.53 | 0.53506 |  | 25 | 25.17 |  |  |  |  | 30 | 23.4239 |  |  | 41.6768 | 35 | 37
| 中包 寿命 | 小时/包 | 全月浇钢总时间（min）/连铸机开浇次数 | 9.18 |  |  |  | 20 | 43.157 | 34.02 | 33.56 | 34.22 | 30.95 |  |  | 15 | 14 | 20.679 | 23.2 | 24 | 20.21 |  | 26.3396 | 19.75 | 19.75 | 20.33 |  |  | 19.758 |  | 10.23 | 9.31 | 16 |  |  | 30.22 | 21.2455 |  | 32 | 49.38 |  |  |  |  | 31 | 0.32654 |  |  | 828.9772 | 塞棒15/控流30 | 12/18/24/48四种
| 平均连浇 炉数 | 炉/浇次 | 全月浇钢炉数/连铸开浇次数 | 10.5714 |  |  |  | 8.8187 | 161.4333 | 68.91 | 73.32 | 74.35 | 56.68 |  |  | 9.82 | 32 | 20.679 | 34.843 | 129 | 41.4 |  | 26.3396 | 31.62 | 31.62 | 38.13 | 36 | 37 | 199.04 |  | 16.75 | 10.6 | 32 |  | 35.77 | 80.48 | 39.7069 |  | 60 | 109.1 |  |  |  | 92.632 | 66 | 50.1852 | 62.47 | 76.77 | 19.8598 | 22/28/50 | 18/22/36/78四种
| 溢漏率 | % | 全月浇钢炉数/连铸开浇次数 | 0 |  |  |  |  | 0.02334% | 0.04 | 0.04 | 0.07 |  |  |  |  | 0.002 | 0 | 0.018 | 0.001 | 0 |  | 0.80863 | 0 | 0 | 0.04 | 0.005 | 0.005 |  |  | 0 | 0.01% |  |  | 0.03 |  | 0.23448 |  | 0.01 | 0.009 |  |  |  | 0.051 | 1.3 | 0.04 |  |  | 0.03128% | 0.01% | 0.0131%
| 保护渣 消耗 | kg/吨 | 保护渣消耗总量/全月合格钢产量 | 0.51 |  |  |  |  | 0.2666 | 0.216 | 0.31 | 0.22 | 0.39 |  |  | 0.52 | 0.25 | 0.1995 | 0.172 | 0.48 | 0.45 |  | 0.22679 | 0.35 | 0.35 | 0.36 | 0.5 | 0.5 | 0.319 |  | 0.32 | 0.46 | 0.402 |  |  | 0.42 | 0.21072 |  | 0.45 | [5 empty] | 0.3 | 0.16658 |  |  | 0.3044 | 0.38 | 0.3
| 热送率 | % | 装炉≥400℃铸坯块数/生产总块数 | 6.552% |  |  |  |  | A线78.95%/B线77.30%/棒材75.50% | 98.5 | 98.52 | 98.55 |  |  |  |  | 100 |  |  | 95 | 53.26 |  |  | 65.96 | 65.96 | 89.73 |  |  |  |  | 78.92 | 0 |  |  | 100 |  | 56.1 |  | 100 | 84.9% |  |  |  |  | 90 | 81.6154 | 91.72 | 53.89 |  | 0 | 25
| 结晶器寿命 | 炉/个 | （当月结晶器从上线-使用下线总过钢量）/（结晶器更换个数） | 不详 |  |  |  |  | 121.6177 | 7895.32 | 6553.16 | 6962.33 | [5 empty] | 3151.723 | 5243.454 | 560 | 532 |  |  | 550 | 550 | 393 |  |  | 890 |  | 95.68 | 121 |  |  | 1000 |  | 73.1 |  | 800 | [5 empty] | 951 | 110 |  |  |  | 75 | 72
成品工序 | 钢种分类，% | 非合金钢比率 |  | 57.24% | [5 empty] | 0 | 0 | 0 | 44.3 | [7 empty] | 39.3 |  | 0% | 34.5 | 34.5 | 100 |  |  |  |  | 0 | 45.54 |  |  | 94.41 |  | 13.55 |  | 100 | [10 empty] | 61% | 37.13%
|  | 低合金钢比率 |  | 28.06% | [5 empty] | 100 | 100 | 100 | 55.7 |  |  |  |  | 53.4 | 73.14 |  | 60.7 |  | 100% | 65.5 | 65.5 |  | 74 | 50 | 92.843 |  | 78.91 | 16.21 |  |  | 2.06 |  | 86.45 | [12 empty] | 26% | 62.87%
|  | 合金结构钢比率 |  | 14.69% | [16 empty] | 0 | [6 empty] | 16 |  |  | 21.19 | 38.25 |  |  | 3.53 | [14 empty] | 13%
|  | 模铸钢比率 |  | 14.3779 | [16 empty] | 0
车轴车轮钢
| 合金元素 | 合金元素规定含水量量界限值（%）
|  | 非合金钢 | 低合金钢
| A1 | <0.1 | -
| B | <0.0005 | -
| BI | <0.10 | -
| Cr | <0.30 | 0.30～0.50
| Co | <0.10 | -
| Cu | <0.10 | 0.10～<0.50
| Mn | <1.00 | 1.00～<1.40
| Mo | <0.05 | 0.05～<0.10
| Ni | <0.30 | 0.30～<0.50
| Nb | <0.02 | 0.02～<0.06
| Pb | <0.40 | -
| Se | <0.10 | -
| Si | <0.50 | 0.50～<0.90
| Te | <0.10 | -
| Ti | <0.05 | 0.05～<0.13
| W | <0.10 | -
| V | <0.04 | 0.04～<0.12
| Zr | <0.05 | 0.02～<0.05
| La系（每种元素） | <0.02 | 0.02～<0.05
| 其它规定元素 | <0.05 | -
（S、P、C、N除外）
Note on B7: 冶金交流中心: 小数点后保留两位
Note on B8: 冶金交流中心: 小数点后保留两位
Note on B9: 冶金交流中心: 小数点后保留两位
Note on B10: 冶金交流中心: 小数点后保留两位
Note on B11: 冶金交流中心: 小数点后保留两位
Note on B12: 冶金交流中心: 小数点后保留一位
Note on B13: 冶金交流中心: 小数点后保留两位
Note on B15: 冶金交流中心: 小数点后保留两位
Note on B16: 冶金交流中心: 小数点后保留一位
Note on B17: 冶金交流中心: 小数点后保留一位
Note on B18: 冶金交流中心: 小数点后保留一位
Note on B19: 冶金交流中心: 小数点后保留一位
Note on B20: 作者: 小数点后保留一位
Note on B21: 冶金交流中心: 小数点后保留一位
Note on B22: 冶金交流中心: 小数点后保留两位
Note on B23: 冶金交流中心: 小数点后保留两位
Note on B24: 冶金交流中心: 小数点后保留一位
Note on B45: 冶金交流中心: 小数点后保留两位
Note on B46: 冶金交流中心: 小数点后保留两位
Note on B47: 冶金交流中心: 小数点后保留两位
Note on B48: 冶金交流中心: 小数点后保留两位
Note on D7: 作者: 入炉原料所有物料全部按照100%投入计算，不折算系数；不包括含铁散料；不包括热回收钢水
Note on D8: 作者: 包括所有物料不折算，全部按照100%折算；不包括含铁散料；不包括回炉钢水