## 技术经济指标（板坯）
|  |  | 联系电话：0311-85395669 尚美诺15230111569，倪宝梅15373652759；邮箱：shangmeinuo@163.com |  |  | 联系电话：0311-85395669 尚美诺15230111569，倪宝梅15373652759；邮箱：shangmeinuo@163.com | [11 empty] | 联系电话：0311-85395669 尚美诺15230111569，倪宝梅15373652759；邮箱：shangmeinuo@163.com
2021年7月炼钢指标
指标 | 公司名称 |  | 指标定义: | 山西太钢不锈钢 | 山西太钢不锈钢股份有限公司 |  | 梅山钢铁股份有限公司 |  | 四川德胜 | 山东泰山钢铁 | 唐山建龙特殊钢 | 津西正达 | 安钢 | 安钢 | 福建三明 | 山西建龙 | 迁安轧一 | 韶钢 | 天铁热轧板有限公司 | 重钢 | 鞍钢股份有限公司 | 凌源钢铁 | 元立金属制品 | 唐山文丰 | 山东富伦钢铁 | 本溪北营钢铁（集团）股份有限公司 |  | 荣程钢铁 | 柳钢 | 鄂钢 | 山西新泰 | 湘钢 | 唐山中厚板 | 南京钢铁 | 朝阳钢铁 | 酒钢宏兴股份公司 |  | 首钢京唐
| 分厂名称 |  |  | 炼钢一厂不锈钢生产线 | 炼钢二厂南区 | 炼钢二厂北区 | 一炼钢 | 二炼钢 | 钢轧厂 | 炼钢厂 |  |  | 第一炼轧厂 | 第二炼轧厂 | 炼钢一厂 | 炼钢二厂 | 联成炼钢 | 炼钢厂 |  | 炼钢一厂 | 鲅鱼圈炼钢部 | 第一炼钢厂 | 炼钢厂 | 炼钢厂 | 炼钢厂 | 方坯 | 板坯 |  |  |  | 方坯 | 宽厚板厂 |  | 第二炼钢厂 | 炼钢厂 | 酒钢碳钢薄板厂 | 炼轧厂
炼钢厂综合指标 | 年度累计产量 | wt | 当月底全年累计产量 1月-当月的累计产量 | 28.45（电炉） | 27.81 | 72.24 | 206.63 | 314.23 |  | 113.1 |  |  | 68.84 | 361.39 | 148.7126 | 216.9716 |  | 266.4184 | 301.1549 | 60.3545 | 55.39 | 74.307 |  | 159.18 |  | 290.0972 |  | 253.455 | 125.58 |  |  |  | 24.48 |  |  | 216.86 | 6.4737
| 铁水预处理比 | % | 铁水预处理处理量/入转炉铁水量*100% | 0 | 49.79 | 33.75 | 92.85 | 96 |  | 42.56 |  |  | 0 | 22 |  | 17.1345 |  |  | 1.06 | 99.9331 | 60 | 0.403 | 0 | 0 |  | 47.85 |  | 0 |  |  |  |  | 0.08 |  |  | 8.6% | 0.02
| 金属料消耗 | kg/t | 转炉炼钢金属料消耗量（干克／吨）= （入炉铁水+入炉生铁入炉外部废钢+渣钢+内部回收切头、切尾、中包残钢等+合金硅铁、锰铁总量及脱氧剂+其他含铁原料） （千克）/合格钢坯生产量（吨） | 1180.0579 | 1184.411 | 1164.6844 | 1120.97 | 1086.76 |  | 1083 |  |  | 1082.18 | 1070 | 1079.7 | 1092.4724 |  | 1099.583 | 1094.95 | 1098.7338 | 1072.78 | 1078.706 | 1101.38 | 1096 | 1067.5 | 1039.9183 |  | 1081.04 | 1044.02 |  |  |  | 1090.442 |  |  | 1098.73 | 1093.754
| 钢铁料消耗 | kg/t | 转炉炼钢金属料消耗量（干克／吨）= （入炉入炉铁水+生铁+外部废钢+渣钢+内部回收切头、切尾、中包残钢等+其他含铁原料） （千克）/合格钢坯生产量（吨） | 558.5324 | 1082.7876 | 1076.0998 | 1097.54 | 1077.42 |  | 1071.9 |  |  | 1062.83 | 1061 | 1057.51 | 1074.7256 |  | 1058.2906 | 1076 | 1054.9215 | 1057.86 | 1086.795 | 1077.62 | 1065 | 1068.76 | 1024.3396 |  | 1074.8 | 1025.18 |  |  |  | 1065.007 |  |  | 1075.44 | 1065.9538
| 铁水单耗 | kg/t | 当月入转炉铁水总量（kg）/当月合格钢坯生产量（t） | 0 | 964.4088 | 875.9501 | 954.9816 | 917.9617 |  | 901.5 |  |  | 923.8 | 912 | 872.37 | 921.3686 |  | 847.3625 | 880.66 | 960.3214 | 978.35 | 940.961 | 819.82 | 885 | 970 | 918.862 |  | 830.8 | 823.51 |  |  |  | 915.629 |  |  | 916.5734 | 943.8837
| 生铁块单耗 | kg/t | 当月入转炉生铁总量（kg）/当月合格钢坯生产量（t） | 0 | 8.0391 | 56.78 | 0 | 0 |  | 5.6 |  |  | 8.32 | 39 | 0.91 | 8.986 |  | 38.2088 | 27.15 | 4.3179 | 4.8 | 6.253 | 0.5 | 0 | 0.1 | 1.8994 |  | 14.3 | 84.38 |  |  |  | 3.421 |  |  | 32.51 | 13.7313
| 废钢铁单耗 | kg/t | 当月入转炉内部废钢与外部废钢总量（kg）/当月合格钢生产量（t） | 558.5324 | 24.2836 | 106.6606 | 129.5933 | 153.4938 |  | 166.5 |  |  | 130.7 | 161 | 184.22 | 144.371 |  | 172.7192 | 168.19 | 90.2823 | 74.71 | 139.581 | 281.55 | 180 | 0.01 | 103.5781 |  | 227.1 | 117.28 |  |  |  | 145.957 |  |  | 112.76 | 120.887
| 含铁散料 | kg/t | 当月入转炉包括氧化铁皮、污泥球、烧结块矿、原块矿等总量(kg)/当月合格钢生产量（t) | 0 | 0.36822 | 24.7592 | 22.25 | 18.03 |  | 0 |  |  | 4.06 | 12 |  | 12.7771 |  | 24.1818 | 11 |  | 12 |  | 13.74 | 31 | 0.01 | 2.5154 |  | 2.56 | 4.47 |  |  |  | 0 |  |  | 18 | 15.252
| 工序单位能耗 | kgce/t | 全厂工序能耗=全厂各工序能耗总和（kgce）/当月合格钢坯生产量（t） | 59.0996 | -20.3182 | -24.2861 | -12.87 | -20.76 |  | -19.2 |  |  | 7.21 | -6.9 | -4.7 |  |  | -24.2471 | -13.13 | -8.6185 | -7.85 | -18.9 | 8.8 | 18.7 |  | -7.3287 |  | -9.1 | -19.92 | [6 empty] | -0.15 | 13.5452
| 蒸汽回收 | kg/t | 子项：蒸汽回收量kg，母项：合格钢产量 | 0 | 119.2621 | 123.9225 | 0.0447 | 0.0406 | [5 empty] | 0.02 | 87.85 | 22.81 |  | 0.091778 | 0.051 | 5.3231 | 95 | 0.1177 | 90 | 0.071 | 78 | 59.4692 | [6 empty] | 95.073 |  |  | 113.41 | 100.28
| 新水消耗 | m^3/t |  | 0.25983 | 0.034175 | 0.15384 | 0.27 | 1.02 |  | 0.14 |  |  |  | 0.79 | 0.82 | 0.38556 |  | 0.46378 | 0.48 |  | 0.31 | 0.052 | 0.341 | 0.76 | 1 | 0.99141 |  |  | 0.81 |  |  |  | 0.148 |  |  | 0.0286 | 1.1688
| 氩气消耗 | m^3/t | 全厂氩气使用量（m3）/当月合格钢坯生产量（t） | 不详 | 0.46095 | 1.5502 | 1.49 | 1.42 |  | 1.49 |  |  | 0.78 | 0.91 | 2.18 | 0.80463 |  | 1.1769 | 2.33 |  | 0.42 | 1.2 | 1.02 | 2.52 | 1.29 | 1.5549 |  | 1.61 | 0.93 |  |  |  | 1.606 |  |  | 1.105 | 0.57747
| 氮气消耗 | m^3/t | 全厂氮气使用量（m3）/当月合格钢坯生产量（t） | 不详 | 34.415 | 32.9517 | 44.3 | 26.03 |  | 49.41 |  |  | 62.72 | 63.1 | 77.05 | 37.714 |  | 31.4208 | 54.21 |  | 56 | 37 | 27.39 | 47.48 | 59.04 | 61.66 |  | 76.1 | 49.62 |  |  |  | 58.169 |  |  | 66.98 | 29.1664
| 氧气消耗 | m^3/t | 全厂氧气量（m3）/当月合格钢坯生产量（t） | 32.3817 | 52.5368 | 52.0127 | 56.41 | 47.01 |  | 58.1 |  |  | 55.71 | 50 | 53.55 | 56.9684 |  | 52.5654 | 55.62 | 55.2202 | 52.5 | 49.18 | 50.26 | 52.97 | 64.4 | 56.567 |  | 58.79 | 52.83 |  |  |  | 54.538 |  |  | 55.36 | 54.3688
| 煤气回收量 | m^3/t | 全厂煤气回收量（m3）/当月合格钢坯生产量（t） | 0 | 119.1433 | 103.4258 | 101.03 | 117.18 |  |  |  |  | -131.22 | 107.16 | 120.15 | 117.6363 |  | -130.5 | 112.88 | 97.016 | 129 | 138.5 | 129.55 | 90 | 121.4 | 92.6249 |  | 107.2 | 117.58 |  |  |  | 117.791 |  |  | 100.2 | 38.9
| 从业人员实物劳产率 | t/人 | 合格钢生产量（吨）/转炉炼钢厂（车间）工人及学徒总人数 | 120.7039 | —— | —— | 368.45 | 418.79 |  | 265 |  |  | 105.72 | 225 | 300.99 | 459.6168 |  | 635.5457 | 318 | 830.1861 | 8500 | 386.35 | 423.88 | 1960.6944 | 297 | 285.2282 |  | 494.81 | 651.69 |  |  |  | 24.48 |  |  | 521.16 | 289.5307
| 内控合格率 | % | 内控成分合格炉数/生产总炉数 | 100 | 95.12 | 99.13 | 86.92 | 91.07 |  | 95.5 |  |  | 99.66 | 99.5 |  | 98.52 |  |  | 99.75 |  | 96.5 |  | 99.87 | 98.79 | 99.9 | 52.54 |  | 99.96 |  |  |  |  | 100 |  |  | 100 | 100
| 钢坯合格率 | % | 钢坯合格生产量/总钢坯生产量 | 99.3358 | 99.9797 | 99.9375 | 100 | 100 |  | 100 |  |  | 99.91 | 99.48 | 99.88 | 99.66 |  | 100.0031 | 100 | 99.9822 | 99.86 | 99.933 | 99.72 | 99.59 | 99.7 | 99.941 |  | 99.65 | 99.81 |  |  |  | 99.96 |  |  | 100 | 100
| 精炼比例 | % | 过（LF+RH）总钢量/总产量。（同时过RH和LF的钢水只记一次产量） | 100 | 92.42 | 73.53 | 85.35 | 89.55 |  | 35.5 |  |  | 100 | 100 | 98.13 | 1 |  | 41.9019 | 96.83 | 55.4452 | 100 |  | 78.11 | 100 | 85 | 80.371 |  | 100 |  |  |  |  | 100 |  |  | 100 | 100
| 电耗 | kwh/t | 全厂电耗/合格钢产量 | 339.83 | 81.2256 | 167.2098 | 63.51 | 65.23 |  | 31.79 |  |  | 92.95 | 97.53 | 77.75 | 37.4934 |  | 59.7259 | 57 | 52.4722 | 63.9 | 44.69 | 72.45 | 99 | 98 | 79.4457 |  | 81 | 34.31 |  |  |  | 73.883 |  |  | 55.8 | 93.2793
| 耐材消耗 | 元/t | 全厂所有耐材成本（元)/合格钢产量（t） | 43.3894 | 45.02 | 37.61 | 45.36 | 30.59 |  | 15.82 |  |  | 60.72 | 45.89 |  | 0.61903 |  |  | 23.49 | 46.5093 | 58 | 62.95 | 30.59 | 29.8 |  | 38.43 |  | 0.61 | 3.58 |  |  |  | 32.57 |  |  | 53.4 | 57.1418
铁水预处理 | 处理前铁水成分平均含量,% | C |  | 无 | 4.51 | 4.18 |  |  |  | 4.15 |  |  |  | 4.36 |  | 4.32 |  |  | 4.49 |  | 4.4 | 4.506 |  |  |  | 4.31 | 4.26 | [5 empty] | 4.2 |  |  | 4.102 | 4.694%
|  | Si |  |  | 0.56 | 0.71 |  |  |  | 0.46 |  |  | 0.5 | 0.29 |  | 0.47 |  |  | 0.53 | 0.42782 | 0.37 | 0.517 |  |  |  | 0.42 | 0.41 | [5 empty] | 0.496 |  |  | 0.764 | 0.66%
|  | P |  |  | 0.045 | 0.045 | 0.12534 | 0.1245 |  | 0.118 |  |  | 0.1 | 0.1 |  | 0.13 |  |  | 0.18 | 0.11624 | 0.106 | 0.078 |  |  |  | 0.084 | 0.084 | [5 empty] | 0.13 |  |  | 0.077 | 0.08942%
|  | S |  |  | 0.026 | 0.027 | 0.04506 | 0.04245 |  | 0.03 |  |  | 0.04 | 0.038 |  | 0.027 |  |  | 0.049 | 0.034307 | 0.028 | 0.036 |  |  |  | 0.036 | 0.035 | [5 empty] | 0.02 |  |  | 0.056 | 0.04512%
|  | T,℃ |  |  | 1372.56 | 1370 |  |  |  | 1355 |  |  | 1300 | 1341 |  | 1335 |  |  | 1272 |  | 1360 | 1333 |  |  |  | 1315 | 1305 | [5 empty] | 1352 |  |  | 1332 | 1300
| 处理后平均成分含量，% | C |  |  | 4.51 | 4.19 |  |  |  | 4.15 |  |  |  | 4.32 |  | 4.17 |  |  | 4.45 |  | 4.4 | 4.502 |  |  |  | 4.32 | 4.26 | [5 empty] | 4.2 |  |  | 4.14 | 4.684%
|  | Si |  |  | 0.56 | 0.71 |  |  |  | 0.46 |  |  |  | 0.3 |  | 0.3 |  |  | 0.53 |  | 0.37 | 0.519 |  |  |  | 0.43 | 0.42 | [5 empty] | 0.47 |  |  | 0.69 | 0.6597%
|  | P |  |  | 0.046 | 0.045 | 0.01267 | 0.0157 |  | 0.118 |  |  |  | 0.092 |  | 0.12 |  |  | 0.148 |  | 0.106 | 0.076 |  |  |  | 0.085 | 0.085 | [5 empty] | 0.12 |  |  | 0.09 | 0.08942%
|  | S |  |  | 0.0026 | 0.012 | 0.00671 | 0.00615 |  | 0.015 |  |  |  | 0.003 |  | 0.013 |  |  | 0.015 |  | 0.005 | 0.006 |  |  |  | 0.007 | 0.006 | [5 empty] | 0.011 |  |  | 0.052 | 0.02056%
|  | T,℃ |  |  | 1342.89 | 1337 | 1348.69 | 1374.04 |  | 1310 |  |  |  | 1322 |  | 1305 |  |  | 1261 |  | 1340 | 1313 |  |  |  | 1294 | 1291 | [5 empty] | 1335 |  |  | 1322 | 1280
| 石灰粉单耗 | kg/t | 当月实际消耗量（kg）/处理铁水量（t） |  | 5.17 | 2.07 | 2.9 | 3 |  | 4.6 |  |  |  | 2.69 |  | 8.4932 |  |  | 1.02 |  | 1.82 |  |  |  |  | 3.25 | 3.35 | [5 empty] | 2.933 |  |  | 0.53483 | 5.894
| 颗粒镁 | kg/t | 当月实际消耗量（kg）/处理铁水量（t） |  | 1.48 | 0 | 0.57 | 0.63 | [5 empty] | 0.76 |  | - |  |  | 0 |  | 0.48 | 0.56 |  |  |  | 0.7 | 0.72 | [5 empty] | 0.46 |  |  | 0.045491 | 0.6427
| 电石 | kg/t | 当月实际消耗量（kg）/处理铁水量（t） |  | 0 | 0 | [9 empty] | - |  |  |  |  | 0 | [14 empty] | / | /
| 萤石粉 | kg/t | 当月实际消耗量（kg）/处理铁水量（t） |  | 0 | 0 | [9 empty] | 0.72727 |  |  |  |  | 0 | [14 empty] | / | /
| 处理周期 | min/罐 | 当月生产作业总时间（min）/预处理总罐数（罐） |  | 52.5 | 32 | 35.43 | 29.58 |  | 28.5 |  |  |  | 20 |  | 30.37 |  |  | 24.34 |  | 37 | 30 |  |  |  | 34 | 34 | [5 empty] | 35 |  |  | 35.7 | 24.178
| 铁水包平均寿命 | 次 |  |  | 1020 | 469 | [7 empty] | 1200 | [6 empty] | 980 | 750 |  |  |  | 1182 | 1182 | [8 empty] | 695 | 130
| 铁损 | kg/t | （处理前铁水总量-处理后铁水总量)(kg)/处理前铁水总量(t） |  | 15.36 | 26 | 23.43 | 9.34 | [5 empty] | 12.91 |  | 9.4367 |  |  | 0.04 |  | 3.68 | 8 |  |  |  | 13 | 13 | [5 empty] | 13.5 |  |  | 11.66 | 0.95
转炉工序 | 当月转炉生产量 | wt |  | 电炉4.50 | 21.9195 | 43.9387 | 33.53 | 37.35 |  | 16.5 |  |  | 9.5259 | 50.85 | 20.7079 | 30.6503 |  | 37.4972 | 46.6033 | 60.3545 | 55.39 | 11.281 |  | 17.73 |  | 45.4048 |  | 36.616 | 125.58 |  |  |  | 24.48 |  |  | 33.95 | 0.7746
| 当月下线炉衬寿命 | 炉 | 当月下线寿命,无下线炉役不填写 | 无 | 无 | 7073 |  | 11177/4#炉 |  |  |  |  | 6392 | 0 | [6 empty] | 0 | [14 empty] | / | 16735
| 日历作业率 | % | 转炉全月作业时间（min）/（当月天数*24*60）（min） | 89.9104 | 81.3916 | 66.6674 | 67.81 | 63.3 |  | 68.5 |  |  | 61.02 | 90.5 | 91.69 | 91.2118 |  | 85.8206 | 88.03 | 81.0578 | 70.66 | 92.01 | 95.61 | 78.52% | 92 | 92.1595 |  |  | 86.93 |  |  |  | 43.52 |  |  | 81.67 | 75.7116
| 利用系数 | t/公称吨.日 | 当月转炉生产合格钢水量（t）/（公称吨数*当月天数） | 16.137t/MVA.日 | 30.64 | 24.1587 | 23.32 | 23.86 |  | 29.5 |  |  | 30.73 | 90.52 | 33.4 | 54.7271 |  | 33.5996 | 41.76 | 30.9035 | 22.91 | 36.39 | 56.17 | 57.1935 |  | 40.6629 |  | 32.81 | 36.5 |  |  |  | 21.94 |  |  | 30.57 | 40.1607
| 转炉每炉产钢量 | t/炉 | 当月转炉生产合格钢水量（t）/当月生产炉数（炉) | 100.4968 | 76.8565 | 202.8564 | 150.9 | 262.82 |  | 55.5 |  |  | 106.91 | 158 | 97.72 | 129.7642 |  | 125.9986 | 195 | 222.0549 | 260 | 104.4 | 61.28 | 105 | 138 | 154.6687 |  | 114.31 | 136.87 |  |  |  | 126 |  |  | 121.61 | 51.4969
| 炉容比 | m3/t | 新砌炉炉内容积(m3)/公称吨数（t） | 1.12 | 0.92 | 0.92 |  |  |  | 0.75 |  |  | 0.91 | 0.9 |  | 0.89 |  |  | 0.95 |  | 0.92 | 0.87 | 0.75 | 0.86 | 0.83 | 0.94 |  | 0.8 |  |  |  |  | 0.928 |  |  | 0.96 | 0.863
| 冶炼周期 | min/炉 | 当月生产作业总时间（min）/转炉生产炉数（炉） | 89.589 | 38.2187 | 38.5997 | 40 | 36.93 |  | 25 |  |  | 30.57 | 36 | 38.65 | 33.3645 |  | 38.6193 | 32.9 | 39.1943 | 42.07 | 37.4 | 24.11 | 33.2 | 35 | 42.0654 |  | 30 | 33.84 |  |  |  | 30 |  |  | 38.08 | 24.57
| 氧枪喷头寿命 | 炉 |  | 无 | 259.2727 | 128.5 | 359.3 | 703.5 |  | 130 |  |  | 178.2 | 200 | 105.95 | 196.8333 |  | 139 | 332 | 73.4595 | 415 | 203 | 178.5 | 232 | 269 | 183.375 |  | 300 | 208.7 |  |  |  | 500 |  |  | 318 | 500
| 转炉出钢平均成分，% | C |  |  | 0.04 | 0.055 |  |  |  | （碳素钢）0.13 |  |  | 0.07 | 0.09 |  | 0.07 |  |  | 0.146 |  | 0.05 | 0.088 |  | 0.07 | 0.09 | 0.248 | 0.056 | [5 empty] | 0.08 |  |  | 0.075 | 0.072
|  | P |  |  | 0.01 | 0.0092 |  |  |  | 0.028 |  |  | 0.02 | 0.011 |  | 0.019 |  |  | 0.15 |  | 0.015 | 0.017 |  | 0.014 | 0.018 | 0.017 | 0.016 | [5 empty] | 0.015 |  |  | 0.012 | 0.014
|  | S |  |  | 0.01 | 0.024 |  |  |  | 0.02 |  |  | 0.02 | 0.02 |  | 0.017 |  |  | 15 |  | 0.007 | 0.024 |  | 0.017 | 0.02 | 0.023 | 0.024 | [5 empty] | 0.018 |  |  | 0.033 | 0.032
| 平均出钢温度，℃ | T |  | 1600 | 1681 | 1644 | 1646.9 | 1630.58 |  | 1655 |  |  | 1620 | 1638 | 1331.334 | 1667 |  |  | 1650 |  | 1660 | 1632.8 |  | 1608 | 1620 | 1630 | 1643 | 1627.88 |  |  |  |  | 1620 |  |  | 1653.78 | 1644.56
| 转炉熔剂消耗，kg/t | 石灰 | 当月实际消耗量（kg）/合格钢坯产量（t） | 43.51（电炉） | 33.5408 | 43.2029 | 23.69 | 22.2 |  | 36.1 |  |  | 45.78 | 53 | 29.53 | 22.47 |  | 34.5782 | 45.1 |  | 33.5 | 30.14 | 28.01 | 27 | 28.09 | 39.3 | 35.37 | 35.19 | 35.51 |  |  |  | 29.534 |  |  | 40.15 | 49.8097
|  | 石灰石 | 当月实际消耗量（kg）/合格钢坯产量（t） | 0 | 19.9865 | 16.605 | 0.03 | 0 |  | 7.3 |  |  | 5.81 | 21 | 2 | 18.7337 |  |  | 8.25 |  | 0 | 29.38 | 0 | 1.59 | 13.36 |  |  | 0 |  |  |  |  | 6.908 |  |  | 10.34 | 4.1055
|  | 轻烧白云石 | 当月实际消耗量（kg）/合格钢坯产量（t） | 0 | 16.0512 | 23.3829 | 11.12 | 9.3 |  | 37.2 |  |  | 25.3 | 0.25 | 13 | 13.6829 |  | 22.914 | 26.03 |  | 14.62 |  | 12.57 | 0 | 0 | 13.99 | 18.47 | 12.2 |  |  |  |  | 16.024 |  |  | 19.99 | 11.2101
|  | 生白云石 | 当月实际消耗量（kg）/合格钢坯产量（t） | 0 | 18.5018 | 0 | 0 | 3.47 | [7 empty] | 4.9042 |  |  |  |  | 11.94 |  | 0 | 14.96 | 21.21 |  |  | 1 | 6.58 |  |  |  | 13.943 |  |  | 13.29 | 18.7746
|  | 轻烧镁球 | 当月实际消耗量（kg）/合格钢坯产量（t） | 0 | 0.24827 | 0.31508 | 4.43 | 1.86 | [7 empty] | 0.34741 |  |  |  |  | 0 |  | 1.77 | 0 | 0 |  |  | 4.4 |  |  |  |  | 0 |  |  | / | 0
|  | 其它熔剂 | 当月实际消耗量（kg）/合格钢坯产量（t） | 无数据 | 3.1867 | 0 |  |  |  | 0 |  |  | 3.12 |  |  | 1.5564 |  | 0.68293 |  |  | 3.52 | 8.88 | 0.44 | 5.95 | 9.7 | [7 empty] | 0 |  |  | / | 0
LF精炼工序 | 造渣材料，kg/t | 石灰 | 当月实际消耗量（kg）/合格钢坯产量（t） | 0 | 3.8137 | 2.1827 |  |  |  | 3.6 |  |  |  | 5.99 | 6.65 | 700 |  |  |  |  | 4.52 | 6.415 | 3.27 | 6.9 | 4.5 | 5.29 | 7.4 | 2.5 |  |  |  |  | 3.812 |  |  | 4.47 | 8.5
|  | 萤石 | 当月实际消耗量（kg）/合格钢坯产量（t） | 0 | 0.9081 | 0.80201 |  |  |  | 0 |  |  |  | 0.65 |  | 150 |  |  | 1.77 |  | 0.052 | 0.866 | 3.04 | 1.8 | 0.8 | 0.35 | 0.34 | 1.5 |  |  |  |  | 0.385 |  |  | 0.43 | 5.8653
|  | 复合造渣剂 | 当月实际消耗量（kg）/合格钢坯产量（t） | 0 | 无 | 0 |  |  |  | 0.46 |  |  |  | 2.18 |  | 150 |  |  |  |  | 0.56 | 1.089 | 3.87 | 0.52 | 0 |  |  | 0 |  |  |  |  | 0 |  |  | 0.38 | 0
| 石墨电极 消耗 | kg/t | 当月实际消耗量（kg）/合格钢坯产量（t） |  | 0.257 | 0.177 | 0 | 0 |  | 0.1 |  |  |  | 0.31 | 0.42 | 0.45 |  | 0.77431 | 0.27 |  | 0.21 | 0.262 | 0.51 | 0.46 | 0.49 | 0.61 | 0.59 | 0.42 |  |  |  |  | 0.321 |  |  | 0.264 | 0.44633
| 日历 作业率 | % | LF全月作业时间（min）/（当月天数*24*60）（min） |  | 98.26 | 52.77 | [7 empty] | 94 | 80.95 | 1.6238 |  | 39.3266 | 83.67 | 82.6438 | 83 | 94.88 | 80.11 | 0.7051 | 93 | 0.74093 | 2.0159 | [5 empty] | 15.2 |  |  | 91.58 | 0.46873
| 平均精炼 时间 | min | LF全月作业时间（min）/（当月生产炉数）（炉） |  | 52.3488 | 52 | 47.88 | 40.4 |  | 28.5 |  |  |  | 34 | 35 | 50 |  | 42.2343 | 32.03 | 49.2553 | 41 | 41.28 | 26.38 | 46.7 | 35 | 81.67 | 65.49 | 45 |  |  |  |  | 35 |  |  | 50 | 15.66
| 精炼 电耗 | kwh/t | 当月升温送电总量（kg）/合格钢坯产量（t） |  | 20.2 | 30.22 | 0 | 39.86 |  | 30.4 |  |  |  | 36 | 41.35 | 148.694 |  | 46.7145 | 27.96 |  | 29.3 | 27.563 | 54.9 | 49.5 | 38.9 | 70.6 | 52.3 | 38.29 |  |  |  |  | 52 |  |  | 29.42 | 35.65
RH或VD工序 | RH处理 炉数 | 炉 |  | VOD 0 | 1522 | 207 | 732 | 565 |  | 无 |  |  |  | 411 | [5 empty] | 751 | 1111 |  |  | 550 |  |  | 505 | [5 empty] | 176 |  |  | 92
| RH处理 炉数比例 | % | 当月处理炉数/转炉生产炉数 |  | 51.05 | 7.25 | 33.8916 | 39.9719 |  | 无 |  |  |  | 10 | [5 empty] | 27.6306 | 52.15 |  |  | 32.33% |  |  | 0.17224 | [5 empty] | 9.06 |  |  | 11.72
| RH平均 处理周期 | min/炉 | RH全月作业时间（min）/（当月生产炉数）（炉） |  | 42.98 | 37.39 | 28.59 | 24.95 |  | 无 |  |  |  | 39 | [5 empty] | 51.2573 | 24 |  |  | 47.2 |  |  | 20.9 | [5 empty] | 20 |  |  | 55.05
| RH插入管寿命 | 次 |  |  | 45.5 | 62.5 |  |  |  | 无 |  |  |  | 58 | [6 empty] | 90 |  |  | 0 |  |  | 125 | [8 empty] | 65
连铸工序 | 连铸比 | % | 连铸坯生产合格量/全厂生产总量 | 92.7125 | 100 | 100 | 100 | 100 |  | 100 |  |  | 100 | 99.52 | 82.98 | 99.9297 |  | 100 | 100 |  | 100 | 100 | 100 | 0.80617 | 100 | 100 | 100 | 100 | 100 |  |  |  | 100 |  |  | 100 | 100
| 钢坯 合格率 | % | 合格连铸坯产量/(合格连铸坯产量+检验现场废品量+轧后退废量） | 99.521 | 99.9797 | 99.9375 | 100 | 100 |  | 99.96 |  |  | 99.85 | 99.25 | 100 | 99.66 |  |  | 100 | 99.9822 | 99.86 | 99.933 | 99.96 | 99.41 | 99.8 | 99.956 | 99.956 | 99.65 | 99.82 |  |  |  | 99.95 |  |  | 100 | 100
| 钢水收得率 | % |  |  | 97.4765 | 97.9723 |  |  |  | 99.81 |  |  | 97.94 | 99.62 | 99.67 | 99.9403 |  |  |  |  | 98.7 | 99.841 |  |  | 99.3 | [7 empty] | 98.5 |  |  | 99.14 | 99.12
| 合格坯 收得率 | % | 合格连铸坯产量/连铸浇钢接受钢水量 | 93.787 | 99.9797 | 99.9375 | 98.24 | 100.21 |  | 99.9 |  |  |  | 99.15 |  | 99.93 |  | 99.3479 | 98.25 | 98.25 | 98.35 | 99.908 | 98.5 | 99.4 | 99.8 | 99.95 | 99.95 |  | 99.73 |  |  |  | 99.6 |  |  | 99.14 | 100
| 日历 作业率 | % | 全月浇钢总时间（min）/（当月天数*24*60）（min） | 43.2964 | 98.8799 | 87.4088 | 93.67 | 77.51 |  | 66.5 |  |  | 83.14 | 79.81 | 77.351 | 84.3051 |  | 65.3147 | 90.42 | 84.9431 | 88.17 | 91.129 | 91.28 | 103 | 63 | 44.6 | 76.6 |  | 63.74 |  |  |  | 44.08 |  |  | 48.81 | 11.74
| 台时 产量 | t/h | 连铸生产总产量（t）/浇注总时间（h） | 64.791 | 99.318 | 337.8228 | 231 | 316.72 |  | 139 |  |  | 165.19 | 29 | 149.299 | 141.0024 |  | 192.91 | 173 |  | 281 | 166.393 | 168.04 | 185 | 163 | 132.7 | 215 |  | 220.69 |  |  |  | 184.88 |  |  | 147 | 109.69
| 浇注 周期 | min/炉 | 全月浇钢总时间（min）/浇注炉数 | 41.8343 | 46.0413 | 32.68 | 38.92 | 49.32 |  | 23.9 |  |  | 38 | 40 |  | 47.3911 |  |  | 34.2056 | 41.8528 | 50 | 37.623 | 21.88 | 27 | 48 | 68.8 | 43 | 35 |  |  |  |  | 37 |  |  | 51 | 28
| 中包 寿命 | 小时/包 | 全月浇钢总时间（min）/连铸机开浇次数 | 7.321 | 9.0133 | 6.21 | 9.34 | 8.45 |  | 25.9 |  |  | 15、10 | 20 | 23.013 | 20.27 |  |  | 16.6102 |  | 7.14 | 15.409 | 29.85 | 17 | 20 | 9.8 | 8.4 |  | 32.52 |  |  |  | 42 |  |  | 14.55 | 19.6
| 平均连浇 炉数 | 炉/浇次 | 全月浇钢炉数/连铸开浇次数 | 10.5 | 191.0667 | 28.6316 | 43.86 | 20.33 |  | 65 |  |  | 60.56 | 17 | 34.294 | 25.663 |  | 21.7299 | 29.14 | 50.33 | 8.6 | 67.563 | 81.86 | 32 | 22 | 8.5 | 11.7 | 36.49 | 109.17 |  |  |  | 55 |  |  | 20.38 | 28.6
| 溢漏率 | % | 全月溢漏钢流数总和/（全月浇钢总炉数*铸机流数） | 0 | 0 | 0 | 0 | 0 |  | 0 |  |  |  | 0 | 0 | 0 |  | 0.027788 |  | 0 | 0 |  |  | 0 | 0.05 | 0.28 | 0.12 | 0.02 | 0 |  |  |  | 0 |  |  | 0 | 0
| 保护渣 消耗 | kg/吨 | 保护渣消耗总量/全月合格钢产量 | 0.52 | 0.57157 | 0.47 | 0.42 | 0.43 |  | 0.65 |  |  | 0.5 | 0.5 | 0.382 | 0.44546 |  |  | 0.55 |  | 0.45 | 0.455 | 0.44 | 0.59 | 0.6 | 0.38 | 0.55 | 0.508 |  |  |  |  | 0.5 |  |  | 0.66 | 0.98
| 热送率 | % | 装炉≥400℃铸坯块数/生产总块数 | 0 | 95.3123 | 95.7411 | 76.72 | 80.84 |  |  |  |  | 80 | 16.55 |  | 98.72 |  |  | 69 |  | 77.6 | 93.5 |  | 99 | 80 | 0 | 56 | 100 | 92 |  |  |  | 70 |  |  | 0 | 0
| 低倍级别（偏析、疏松） |  |  |  | 1级 | 1级 | [14 empty] | 99%控制在B1.0以下 |  |  | c1.0 | ＜1.0 | [10 empty] | 1.5 | 0.5
| 裂纹率 | % |  |  | 0 | 2.04 | [7 empty] | 0.12 | [6 empty] | 0.0012 |  |  | 0.1 |  |  | 0.2 | [8 empty] | 0
| 结晶器寿命 | 炉/个 | （当月结晶器从上线-使用下线总过钢量）/（结晶器更换个数） |  | 569.375 | 207.2 | [7 empty] | 200 | 42960.334 | 393.496 |  |  |  |  | 385 | 1261 |  | 300 |  | 24 | 22 | 1000 |  |  |  |  | 220 |  |  | 437 | 876
成品工序 | 非合金钢比率 |  |  | 0 | 51.301 | 75.9737 |  |  |  | 64.5% |  |  |  | 31 |  | 67.6694 |  |  | 79.25 |  | 54.52 |  |  | 20% | 40 |  |  | 94.74 |  |  |  |  | 24 |  |  |  | 100
| 低合金钢比率 |  |  | 0 | 8.7899 | 23.5786 |  |  |  | 35.5% |  |  |  | 40 | 34.79 | 32.3306 |  |  | 20.75 |  | 39.51 | 2.211 |  | 25% | 40 | 54.2424 |  | 3.16 |  |  |  |  | 75 |  |  |  | 0
| 合金结构钢比率 |  |  | 100 | 0 | 0.44772 | [7 empty] | 29 | [6 empty] | 5.97 |  |  | 0.0754 | 20 |  |  | 2.1 |  |  |  |  | 1
| 模铸钢比率 |  |  | 7.2875 | 0.032157 | 0 | [7 empty] | 0 | [6 empty] | 0 |  |  | 47.5% |  |  |  | 0 |  |  |  |  | 0
主要钢种 |  |  |  | 不锈钢304、321 | [5 empty] | Q235B、Q195、Q355B/C/D、SPHC/D、SS400 | [5 empty] | Q195L/Q355B/SPHC/Q235B-Z /Q195-Y/HP295 | [7 empty] | Q345B、Q235B、50#、45# | [8 empty] | 容器板、桥梁、风电板、高建高强钢等 |  |  | Q235B、Q245R |  | Q345D-1/E36N-Z25/Q370qT-H/D36H/D36-1/Q345B-1/E36-Nb/Q345R-NH/Q345Z25/Q345DH/Q690D-2/Q355MDH/E36-Ni/E36-RZ/Q345R-Z35/Q345R-NH/Q370qLY/Q245R-H/A-1/Q345Z25/Q245R-2/Q345qE-3/B
| 合金元素 | 合金元素规定含水量量界限值（%）
|  | 非合金钢 | 低合金钢 | 合金钢
| A1 | <0.1 | - | ≥0.10
| B | <0.0005 | - | ≥0.005
| BI （铋） | <0.10 | - | ≥0.10
| Cr （铬） | <0.30 | 0.30～0.50 | ≥0.50
| Co （一氧化碳） | <0.10 | - | ≥0.10
| Cu （铜元素） | <0.10 | 0.10～<0.50 | ≥0.50
| Mn | <1.00 | 1.00～<1.40 | ≥1.40
| Mo | <0.05 | 0.05～<0.10 | ≥0.10
| Ni | <0.30 | 0.30～<0.50 | ≥0.50
| Nb | <0.02 | 0.02～<0.06 | ≥0.06
| Pb | <0.40 | - | ≥0.40
| Se | <0.10 | - | ≥0.10
| Si | <0.50 | 0.50～<0.90 | ≥0.90
| Te | <0.10 | - | ≥0.10
| Ti | <0.05 | 0.05～<0.13 | ≥0.13
| W | <0.10 | - | ≥0.10
| V | <0.04 | 0.04～<0.12 | ≥0.12
| Zr | <0.05 | 0.02～<0.05 | ≥0.05
| La系（每种元素） | <0.02 | 0.02～<0.05 | ≥0.05
| 其它规定元素 | <0.05 | - | ≥0.05
（S、P、C、N除外）
Note on B9: 冶金交流中心: 小数点后保留两位
Note on B12: 冶金交流中心: 小数点后保留一位
Note on B13: 冶金交流中心: 小数点后保留两位
Note on B15: 冶金交流中心: 小数点后保留两位
Note on B16: 冶金交流中心: 小数点后保留一位
Note on B17: 冶金交流中心: 小数点后保留一位
Note on B18: 冶金交流中心: 小数点后保留一位
Note on B19: 冶金交流中心: 小数点后保留一位
Note on B20: 冶金交流中心: 小数点后保留三位
Note on B21: 冶金交流中心: 小数点后保留两位
Note on B22: 冶金交流中心: 小数点后保留两位
Note on B23: 冶金交流中心: 小数点后保留两位
Note on B24: 冶金交流中心: 小数点后保留一位
Note on B45: 冶金交流中心: 小数点后保留两位
Note on B46: 冶金交流中心: 小数点后保留两位
Note on B47: 冶金交流中心: 小数点后保留两位
Note on B48: 冶金交流中心: 小数点后保留两位
Note on D7: 作者: 入炉原料所有物料全部按照100%投入计算，不折算系数；不包括含铁散料；不包括热回收钢水
Note on D8: 作者: 包括所有物料不折算，全部按照100%折算；不包括含铁散料；不包括回炉钢水
冶金交流中心