## 技术经济指标（方圆坯）
|  |  | 联系电话：0311-85395669 尚美诺15230111569，王柳15373652759；邮箱：shangmeinuo@163.com | [14 empty] | 联系电话：0311-85395669 尚美诺15230111569，王柳15373652759；邮箱：shangmeinuo@163.com | [10 empty] | 联系电话：0311-85395669 尚美诺15230111569，王柳15373652759；邮箱：shangmeinuo@163.com | [9 empty] | 联系电话：0311-85395669 尚美诺15230111569，王柳15373652759；邮箱：shangmeinuo@163.com
2023年3月炼钢指标 | [22 empty] | 对标联系人：尚美诺15230111569，王柳15373652759；邮箱：shangmeinuo@163.com
指标 | 公司名称 |  | 指标定义: | 山西太钢不锈钢 | 宁夏建龙 | 吉林恒联 |  | 津西 | 大连特钢 | 建邦 | 山东石横特钢集团有限公司 |  |  | 首钢长钢 | 山西新泰 | 福建三明 |  | 山西建龙 | 山西华鑫源 | 酒钢宏兴股份公司 |  | 天钢联合特钢 | 宣钢 |  | 凌源钢铁 | 广西贵港钢铁 | 西宁特殊钢 | 唐山文丰 | 山东隆盛钢铁 | 本溪北营钢铁 | 荣程钢铁 | 元立 | 阳春新钢铁 | 承德建龙 | 明芳钢铁 | 信阳钢铁 | 昆钢新区 | 新疆昆玉钢铁 | 潍钢 | 陕西略钢 | 鞍山宝得 | 四川德胜 | 永锋钢铁 |  | 常州东方特钢 | 常熟龙腾转炉炼钢厂 | 晋南
| 分厂名称 |  |  | 炼钢一厂碳钢生产线 | 炼钢厂 | 炼钢厂 | 第二炼钢厂 | 炼钢二厂 |  |  | 1#炉 | 2#炉 | 3#炉 |  | 异型坯 | 炼钢一厂 | 炼钢二厂 | 炼钢一厂 | 炼钢厂 | 榆钢公司 | 炼轧厂 | 炼钢厂 | 一钢轧 | 二钢轧 | 第一炼钢厂 |  | 炼轧分厂 |  | 炼钢厂 | 北营炼钢厂 |  | 炼钢厂 | 炼钢厂 |  | 炼钢厂 |  |  | 方坯 |  |  | 炼钢厂 | 炼钢厂 | 炼钢一厂 | 炼钢二厂 | 炼钢厂 | 转炉分厂 | 炼钢厂
炼钢厂综合指标 | 年度累计产量 | wt | 当月底全年累计产量 1月-当月的累计产量 | 17.03（电炉） | 93.3855 | 12.4813 |  |  | 13.98 | 866347.47 |  |  |  | 752339.9792 | 31.5 |  |  | 74.23 |  | 77.2527 | 61.84 | 155.41 |  |  | 18.92 |  |  | 79.88 |  |  | 104.745 | [9 empty] | 50.5 | 21.2795 |  | 27.9 | 74.56 | 87.44
| 铁水预处理比 | % | 铁水预处理处理量/入转炉铁水量*100% | 0 | 0 | 0 | [8 empty] | 0 |  |  | 0 |  | 0 | 0.48 | [6 empty] | 0 |  |  | 0 | [10 empty] | 97.8451 |  |  | 0 | 0
| 金属料消耗 | kg/t | 转炉炼钢金属料消耗量（干克／吨）= （入炉铁水+入炉生铁入炉外部废钢+渣钢+内部回收切头、切尾、中包残钢等+合金硅铁、锰铁总量及脱氧剂+其他含铁原料）（千克）/合格钢坯生产量（吨） | 1134.8492 | 1097.9 | 1073.6531 |  |  | 1095.8914 | 1110.13 |  |  |  | 1085.2 | 1067.63 |  |  | 1071.7208 |  | 1104.4725 | 1094.95 | 1093.338 |  |  | 1076.524 |  |  | 1107.5 |  |  | 1075.88 | 1103.58 |  |  |  | 1080.7 |  |  |  | 1086.292 | 1074.078 | 1089.9682 |  | 1042.52 |  | 1088.11
| 钢铁料消耗 | kg/t | 转炉炼钢金属料消耗量（干克／吨）= （入炉入炉铁水+生铁+外部废钢+渣钢+内部回收切头、切尾、中包残钢等+其他含铁原料）（千克）/合格钢坯生产量（吨） | 1111.8575 | 1054.9 | 1068.0335 |  |  | 1062.0663 | 1061.36 |  |  |  | 1059.44 | 1055.83 |  |  | 1045.0434 |  | 1061.1706 | 1065.14 | 1086.9181 |  |  | 1063.388 |  |  | 1052.5 |  |  | 1069.3 | 1068.29 |  |  |  | 1067.9 |  |  |  | 1073.158 | 1065 | 1072.8932 |  | 1018.13 | 1064.14 | 1068.5
| 铁水单耗 | kg/t | 当月入转炉铁水总量（kg）/当月合格钢坯生产量（t） | 902.5271 | 1013.92 | 945.7852 |  |  | 993.41 | 912.79 |  |  |  | 875.31 | 923.04 |  |  | 959.5058 |  | 798.2996 | 886.52 | 842.4996 |  |  | 929.066 |  |  | 1000 |  |  | 849.9 | 790.9 |  |  |  | 949.1 |  |  |  | 937.773 | 833 | 1010.5722 |  | 799.35 | 828.85 | 839.7
| 生铁块单耗 | kg/t | 当月入转炉生铁总量（kg）/当月合格钢坯生产量（t） | 0 | 2.2 | 0 |  |  |  | 21.01 |  |  |  | 0 | 15.47 |  |  | 48.5479 |  | 4.7237 | 25.1 | 0 |  |  | 0 |  |  | 0 |  |  | 1.3 | 1.02 |  |  |  | 24.86 |  |  |  | 0 |  | 17.5592 |  | 0.34 |  | 4.21
| 废钢铁单耗 | kg/t | 当月入转炉内部废钢与外部废钢总量（kg）/当月合格钢生产量（t） | 209.3304 | 38.77 | 122.2483 |  |  | 145.3 | 127.55 |  |  |  | 184.13 | 117.32 |  |  | 36.6719 |  | 258.1473 | 153.52 | 244.4226 |  |  | 134.322 |  |  | 52.5 |  |  | 216.5 | 312.67 |  |  |  | 95.38 |  |  |  | 135.385 | 232 | 45.8867 |  | 218.43 | 235.3 | 244.95
| 含铁散料 | kg/t | 当月入转炉包括氧化铁皮、污泥球、烧结块矿、原块矿等总量(kg)/当月合格钢生产量（t) | 0 | 15.57 | 0 |  |  |  | 1.01 |  |  |  | 3.32 | 23.21 |  |  | 12.5614 |  | 9.5964 | 26.69 | 0 | [5 empty] | 55 |  |  | 2.9 | 15.81 |  |  |  | 15.3 | [5 empty] | 15.85 |  | 1.2 | 8.27 | 4.33
| 工序单位能耗 | kgce/t | 全厂工序能耗=全厂各工序能耗总和（kgce）/当月合格钢坯生产量（t） | 37.6136 |  | 7.83 |  |  | 19.5178 | -18.73 |  |  |  | -14.52 | 18.27 |  |  | 24.58 |  | -18.9834 | 25.33 | -34.02 |  |  | -11.828 |  |  | 19.1 |  |  | -19.84 | 8.8 |  |  |  | -23.67 |  |  |  |  | -18.16 | -0.018498 |  |  |  | -22.41
| 蒸汽回收 | kg/t | 子项：蒸汽回收量kg，母项：合格钢产量 | 0 | 0.0906 | -0.072629 |  |  | 0.099359 | 103.15 |  |  |  | 48.38 | 11.7 |  |  | 89.8441 |  | 6.7849 | 89.47 | 56.763 |  |  | 81.9 |  |  | 32 |  |  | 93.2 | 90 | [9 empty] | 62.3275 |  |  | 83.08 | 96.92
| 新水消耗 | m^3/t | 全厂补新水量（m3）/当月合格钢坯生产量（t） | 0.014198 | 0.2747 | 0.27869 |  |  |  | 0.4 |  |  |  | 0.51 | -22.6 |  |  | 0.31937 |  | 0.38445 | 0.71 | 0.50592 |  |  | 0.15 |  |  | 0.46 |  |  |  | 0.455 |  |  |  | 0.3 |  |  |  | 0.366 | 0.423 | 1.1328 |  | 0.19 | 0.38 | 0.63
| 氩气消耗 | m^3/t | 全厂氩气使用量（m3）/当月合格钢坯生产量（t） | 2.6544 |  | 0.37431 |  |  | 9.08 | 0.19 |  |  |  |  | 127.89 |  |  | 0.57801 |  | 0.6398 | 0.23 | 0.2448 |  |  | 0.878 |  |  | 1.9 |  |  | 1.83 | 1.27 | [11 empty] | 0.022 | 0.68 | 0.89
| 氮气消耗 | m^3/t | 全厂氮气使用量（m3）/当月合格钢坯生产量（t） | 不详 | 42.4346 | 36.2173 |  |  | 34.4503 | 73.95 |  |  |  | 47.54 | 0.48 |  |  | 39.3832 |  | 49.1731 | 27.92 | 33.5376 |  |  | 61.1 |  |  | 50.94 |  |  | 74.44 | 28.6 |  |  |  | 71.56 |  |  |  |  | 35.12 | 80.3508 |  | 36.2 | 40.94 | 21.03
| 氧气消耗 | m^3/t | 全厂氧气量（m3）/当月合格钢坯生产量（t） | 48.5541 | 46.7371 | 52.2225 |  |  | 49.94 | 50.17 |  |  |  | 50.92 | 0.2 |  |  | 53.9466 |  | 47.2778 | 48.32 | 49.113 |  |  | 49.22 |  |  | 53.25 |  |  | 52.43 | 49.27 |  |  |  | 50.47 |  |  |  | 59.184 | 40.827 | 50.8378 |  | 46.028 | 50.06 | 50.12
| 煤气回收量 | m^3/t | 全厂煤气回收量（m3）/当月合格钢坯生产量（t） | 0 | 154.8175 | -130.264 |  |  | 136.8671 | 134.71 |  |  |  | 111.24 | 29.07 |  |  | 154.6232 |  | 119.2396 | 109.36 | 173.0022 |  |  | 134.4 |  |  | 151 |  |  | 135.74 | 128.51 |  |  |  | 131.5 |  |  |  |  | 125.284 | 122.1194 |  | -136.77 | 113.87 | 129.57
| 从业人员实物劳产率 | t/人 | 合格钢生产量（吨）/转炉炼钢厂（车间）工人及学徒总人数 | 190.0148 | 470.3125 | 271.333 |  |  | 153.63 | 672.54 |  |  |  |  | 50.65 |  |  | 487.0735 |  | 767.2592 | 319.33 | 492.56 |  |  | 371.71 |  |  | 260 |  |  | 388.29 | 307.16 |  |  |  | 433.25 |  |  |  |  | 592 | 348.274 |  |  | 658 | 1507.5862
| 内控合格率 | % | 内控成分合格炉数/生产总炉数 | 100 | 98.7 | 85 |  |  |  | 96.28% |  |  |  | 99.92 | 149.51 |  |  | 93.1984 |  | 99.9969 | 100 | 99.8 | [5 empty] | 98.81 |  |  | 99.95 | 99.51 |  |  |  | 99.99 |  |  |  |  | 100 | 99.8876 |  | 100 | 95.6 | 99
| 钢坯合格率 | % | 钢坯合格生产量/总钢坯生产量 | 99.8394 | 99.83 | 100 |  |  | 99.5 | 99.1% |  |  |  | 99.92 | 350 |  |  | 100 |  | 99.9969 | 100 | 100 |  |  | 99.99 |  |  | 99.51 |  |  | 99.91 | 99.76 |  |  |  | 99.99 |  |  |  |  | 100 | 97.9903 |  | 100 | 99.97 | 98.9
| 精炼比例 | % | 过（LF+RH）总钢量/总产量。（同时过RH和LF的钢水只记一次产量） | 100 | 0 | 0 |  |  | 100 | [5 empty] | 99.89 |  |  | 0.13699 |  | 70.16 | 99.6 | 100 | [5 empty] | 100 |  |  | 100 | 89.97 | [9 empty] | 3.67 |  |  | 100% | 100
| 电耗 | kwh/t | 全厂电耗/合格钢产量 | 198.2997 | 26.076 | 26.7709 |  |  | 144.8709 | 39.39 |  |  |  | 37.61 | 100 |  |  | 30.5609 |  | 27.1875 | 77.07 | 35.4152 |  |  | 22.56 |  |  | 81.52 |  |  | 90.58 | 79.38 |  |  |  | 37.8 |  |  |  | 32.003 |  | 29.1858 |  | 40.16 | 88.77 | 88.3
| 耐材消耗 | 元/t | 全厂所有耐材成本（元)/合格钢产量（t） | 24.5807 | 19.29 | 26.309 |  |  | 97.06 | 22.8 |  |  |  | 26.99 | 58.04 |  |  | 30.5421 |  |  | 61.47 |  |  |  | 49.26 |  |  | 29.5 |  |  |  | 28.15 |  |  |  | 25.92 | [5 empty] | 35.0838 |  | 31.93 | 33.67 | 不详
铁水预处理 | 处理前铁水成分平均含量,% | C |  | 无 | [10 empty] | 58.89 | [5 empty] | 4.45% | [20 empty] | 4 |  |  |  | 无
|  | Si | [18 empty] | 0.61% | [20 empty] | 0.14237
|  | P | [18 empty] | 0.07% | [20 empty] | 0.10755
|  | S | [18 empty] | 0.05% | [20 empty] | 0.11204
|  | T,℃ | [18 empty] | 1300 | [20 empty] | 1310.1297
| 处理后平均成分含量，% | C | [18 empty] | 4.45% | [20 empty] | 3.83
|  | Si | [18 empty] | 0.61%
|  | P | [18 empty] | 0.07%
|  | S | [18 empty] | 0.03% | [20 empty] | 0.02
|  | T,℃ | [18 empty] | 1290 | [20 empty] | 1267.8623
| 石灰粉单耗 | kg/t | 当月实际消耗量（kg）/处理铁水量（t） | [17 empty] | 0.47 | [20 empty] | 5.3508
| 颗粒镁 | kg/t | 当月实际消耗量（kg）/处理铁水量（t） | [17 empty] | 0.05
| 电石 | kg/t | 当月实际消耗量（kg）/处理铁水量（t） | [17 empty] | /
| 萤石粉 | kg/t | 当月实际消耗量（kg）/处理铁水量（t） | [17 empty] | / | [20 empty] | 1.3846
| 处理周期 | min/罐 | 当月生产作业总时间（min）/预处理总罐数（罐） | [17 empty] | 25.6 | [20 empty] | 22.65
| 铁水包平均寿命 | 次 | [18 empty] | 110 | [20 empty] | 589
| 铁损 | kg/t | （处理前铁水总量-处理后铁水总量)(kg)/处理前铁水总量(t） | [17 empty] | 0.96 | [20 empty] | 11.8852
转炉工序 | 当月转炉生产量 | wt |  | 电炉6.289 | 30.1017 | 12.4813 |  |  | 11.3 | 329204.18 |  |  |  | 268088 |  |  |  | 29.41 |  | 26.6388 | 22.43 | 65.65 |  |  | 13.9 |  |  | 10.49 |  |  | 38.8294 | [9 empty] | 17.5 | 21.2795 |  |  | 27.25 | 33.64
| 当月下线炉衬寿命 | 炉 | 当月下线寿命,无下线炉役不填写 | 无 | [10 empty] | 32.03 |  |  | — |  | 1002 | 0 | [9 empty] | 15343 | 16639 | [9 empty] | 10147 |  |  | 0 | -
| 日历作业率 | % | 转炉全月作业时间（min）/（当月天数*24*60）（min） | 80.6877 | 75.1 | 0.9719 |  |  | 94.97 | 1.8 |  |  |  | 92.53 |  |  |  | 95.706 |  | 75.3408 | 87.64 | 99.55 |  |  | 0.29 |  |  | 75.21% |  |  |  | 75.15 |  |  |  | 98.19 |  |  |  | 91.829 | 91.73 | 93.1004 |  | 91.61 | 95 | -
| 利用系数 | t/公称吨.日 | 当月转炉生产合格钢水量（t）/（公称吨数*当月天数） | 36.230t/MVA.日 | 40.4593 | 55.9199 |  |  |  | 117.15 |  |  |  | 36.03 | 93.15 |  |  | 52.0795 |  | 32.2395 | 50.05 | 58.83 |  |  | 39 |  |  | 33.25 |  |  | 34.03 | 43.85 |  |  |  | 55.13 |  |  |  | 46.349 | 49.65 | 52.8028 |  | 58.3 | 90 | 48.3333
| 转炉每炉产钢量 | t/炉 | 当月转炉生产合格钢水量（t）/当月生产炉数（炉) | 77.4568 | 135 | 37.9602 |  |  | 104.298 | 142.02 |  |  |  | 70.61 | 127.1032 |  |  | 102.1813 |  | 130.6633 | 51.79 | 116.71 |  |  | 128 |  |  | 105.7 |  |  | 117.99 | 61.68 |  |  |  | 65 |  |  |  | 53.664 | 135.31 | 82.0653 |  | 150.85 | 81.9 | 106
| 炉容比 | m3/t | 新砌炉炉内容积(m3)/公称吨数（t） | 1.06 | 0.97 | 0.68 | [7 empty] | 0.8 | 102.38 |  |  | 0.75 |  |  | 0.86 | 0.86 |  |  | 0.98 |  |  | 0.85 |  |  | 0.81 | 0.75 |  |  |  | 0.9 |  |  |  |  | 0.99 | 0.8 |  |  | 0.75 | 0.89
| 冶炼周期 | min/炉 | 当月生产作业总时间（min）/转炉生产炉数（炉） | 44.3584 | 30 | 25 |  |  | 36.55 | 28.49 |  |  |  | 28.93 | 0.82 |  |  | 27.04 |  | 33.565 | 26.12 | 23.7 |  |  | 38.3 |  |  | 34.2 |  |  | 30 | 28.53 |  |  |  | 26.6 |  |  |  |  | 30 | 48.0833 |  | 28.45 | 22.6 | 27
| 氧枪喷头寿命 | 炉 |  | 不详 | 300 | 250 | [7 empty] | 46.14 | 25.91 |  |  | 482.5 |  | 143.1429 | 500 | 74.29 |  |  | 354 |  |  | 355 |  |  | 300 | 141.52 |  |  |  | 203.6 |  |  |  | 60.458 | 352 | 330 |  | 7 | 330 | 80
| 转炉出钢平均成分，% | C |  | 0.2 | 4.401 | 0.066% |  |  | 0.091 | 0.0901 |  |  |  | 0.0721 | 121.66 |  |  | 0.11909 |  |  | 0.1 | 0.091 |  |  | 0.055 |  |  | 0.07 | [12 empty] | 0.12 | 0.06634 |  |  | 6.2 | 0.07
|  | P |  | 0.015 | 0.141 | 0.026% |  |  | 0.013 | 0.0213 |  |  |  | 0.0235 | 0.05 |  |  | 0.15368 |  |  | 0.02 | 0.023 |  |  | 0.019 |  |  | 0.02 | [12 empty] | 0.02 | 0.020732 |  |  | 14.6 | 0.015
|  | S |  | 0.015 | 0.03 | 0.027% |  |  | 0.028 | 0.031 |  |  |  | 0.0243 | 0.02 |  |  | 0.024579 |  |  | 0.03 | 0.25 |  |  | 0.02 |  |  | 0.021 | [12 empty] | 0.027 | 0.026 |  |  | 20.5 | 0.015
| 平均出钢温度，℃ | T |  | 1660 | 1650 | 1647 |  |  | 1601.35 | 1640.815 |  |  |  | 1657.67 | 0.025 |  |  | 1655.8547 |  |  | 1630 | 1630 |  |  | 1683 |  |  | 1607 |  |  | 1610.87 | [9 empty] | 1627 | 1657.2248 |  |  | 1598 | 1600
| 转炉熔剂消耗，kg/t | 石灰 | 当月实际消耗量（kg）/合格钢坯产量（t） | 42.73（电炉） | 13.9265 | 25.2297 |  |  | 28.6607 | 32.2 |  |  |  | 50.76 | 1622 |  |  | 19.6802 |  | 46.9257 | 40.61 | 24.05 |  |  | 22.4 |  |  | 32.52 |  |  | 25.6 | 26.71 |  |  |  | 34.4 |  |  |  | 34.883 | 39.684 | 26.4688 |  | 30.9 | 33 | 28.7
|  | 石灰石 | 当月实际消耗量（kg）/合格钢坯产量（t） | 0 | 31.3106 | 30.8461 | [8 empty] | 22.51 |  |  | 20.1354 |  | 3.1546 | 13.34 | 0 |  |  | 15.4 |  |  | 3.61 |  |  | 0 | 0 | [8 empty] | 3.09 |  |  | 2.2 | 0 | 6.08
|  | 轻烧白云石 | 当月实际消耗量（kg）/合格钢坯产量（t） | 无数据 |  | 0 |  |  | 6.5439 | 10.2541 |  |  |  | 0.73 | 10.66 |  |  | 19.5669 |  | 0 | 14.14 | 0 | [5 empty] | 15.7 |  |  | 15.5 | 12.2 |  |  |  | 19.9 | [5 empty] | 20.4772 |  | 0 | 14.4 | 0
|  | 生白云石 | 当月实际消耗量（kg）/合格钢坯产量（t） | 0 | 25.2492 | 14.021 |  |  |  | 3.0414 |  |  |  |  | 无 |  |  | 12.5596 |  | 0 | 11.12 | 3.87 | [5 empty] | 0 |  |  | 0.1 | 0 | [11 empty] | 3.8 | 0 | 4.02
|  | 轻烧镁球 | 当月实际消耗量（kg）/合格钢坯产量（t） | 0 |  | 0 |  |  | 0 | [5 empty] | 21.95 |  |  | 0 |  | 8.2163 | 0 | 1.42 | [5 empty] | 0 |  |  | 1.9 | 0.05 | [8 empty] | 7.241 |  |  | 0 |  | 6.08
|  | 其它熔剂 | 当月实际消耗量（kg）/合格钢坯产量（t） | 0 |  | 0 |  |  | 0.69289 | [5 empty] | 0 |  |  | 0 |  | 0 | 2.9 | 0 |  |  | 5.75 |  |  | 6 |  |  |  | 0 | [8 empty] | 2.461 | 0.83193 |  | 0 | 0 | 0
LF精炼工序 | 造渣材料，kg/t | 石灰 | 当月实际消耗量（kg）/合格钢坯产量（t） | 11 |  |  |  |  | 7.23 | 3.21 |  |  |  |  | 0 |  |  |  |  | 0 | 4.66 | 1.79 | [5 empty] | 4.2 |  |  | 2.8 | 2.39 | [9 empty] | 7.24 |  |  | 0.65 | 5.89
|  | 萤石 | 当月实际消耗量（kg）/合格钢坯产量（t） | 0 |  |  |  |  | 0.66903 | 1 |  |  |  |  | 2.14 |  |  | 0.0036524 |  | 0.28367 | 1.62 | 0.32 | [5 empty] | 0.4 |  |  | 1.6 | 1.88 | [9 empty] | 2.03 |  |  | 0.6 | 1.41
|  | 复合造渣剂 | 当月实际消耗量（kg）/合格钢坯产量（t） | 不详 | [10 empty] | 3.29 |  |  | - |  | 0 | 0 | 0 | [5 empty] | 1.3 |  |  | 0 | 3.9 | [12 empty] | 3.2 | 1.24
| 石墨电极 消耗 | kg/t | 当月实际消耗量（kg）/合格钢坯产量（t） | 0.92847 |  |  |  |  | 1.19 | 0.23 |  |  |  |  | 0.52 |  |  | 0.070399 |  | 0.16895 | 0.48 | 0.07 | [5 empty] | 0.36 |  |  | 0.5 | 0.56 | [9 empty] | 0.127 |  | 0.00013 | 0.52 | 0.73
| 日历 作业率 | % | LF全月作业时间（min）/（当月天数*24*60）（min） | 99.244 |  |  |  |  | 85.53 | 0.7 |  |  |  |  | 1.91 |  |  | 0.0035842 |  | 0 | 89.62 | 77.24 | [5 empty] | 64.2 |  |  |  | 72.56 | [9 empty] | 4.02 |  |  |  | -
| 平均精炼 时间 | min | LF全月作业时间（min）/（当月生产炉数）（炉） | 109.1195 |  |  |  |  | 70.38 | 30 |  |  |  |  | 0.37 |  |  | 40 |  | 22 | 25.18 | 26.8 | [5 empty] | 46.54 |  |  | 45 | 29.13 | [9 empty] | 30.89 |  |  |  | 45
| 精炼 电耗 | kwh/t | 当月升温送电总量（kg）/合格钢坯产量（t） | 123.023 |  |  |  |  | 92.5201 | 25 |  |  |  |  | 62.55 |  |  | - |  | 20.8947 | 35.43 | 9.59 |  |  | 35.6 |  |  | 44.8 |  |  | 38.22 | 53.95 | [9 empty] | 35.98 |  | 16.37 | 73.17 | 51.29
RH或VD工序 | RH处理 炉数 | 炉 |  | VD 812 | [10 empty] | 50.79 | [6 empty] | 0 | [5 empty] | 81 | [16 empty] | （VD）605 | 526
| RH处理 炉数比例 | % | 当月处理炉数/转炉生产炉数 | 100 | [10 empty] | 27.03 | [6 empty] | 0 | [5 empty] | 11% | [16 empty] | 18.19% | 16.5%
| RH平均 处理周期 | min/炉 | RH全月作业时间（min）/（当月生产炉数）（炉） | 55.8473 | [17 empty] | 0 | [5 empty] | 0 | [16 empty] | 23.8 | 45
| RH插入管寿命 | 次 |  | 无 | [17 empty] | 0 | [5 empty] | / | [17 empty] | 无
连铸工序 | 连铸比 | % | 连铸坯生产合格量/全厂生产总量 | 78.2352 | 100 |  |  |  | 87.88 | 99.1% |  |  |  | 100 |  |  |  | 100 |  | 100 | 100 | 100 |  |  | 99.99 |  |  | 62.17% |  |  | 100 | 100 |  |  |  | 57.6 |  |  |  | 100 | 100 | 100 |  |  | 100 | 100
| 钢坯 合格率 | % | 合格连铸坯产量/(合格连铸坯产量+检验现场废品量+轧后退废量） | 99.9076 | 99.8 |  |  |  | 98.05 | 99.95% |  |  |  | 99.92 |  |  |  | 100 |  | 99.9969 | 100 | 99.998 |  |  | 99.99 |  |  | 99.5 |  |  | 99.91 | 99.91 |  |  |  | 100 |  |  |  | 99.543 | 99.92 | 99.9953 |  | 99.9921 | 99.97 | 98.9
| 钢水收得率 | % |  |  | 93.52 |  |  |  |  | 99.95% |  |  |  |  | 100 |  |  | 99.9246 |  | 98.2963 | 98.66 | 0 |  |  | 99.401 |  |  | 99.75 | [7 empty] | 98.82 |  |  |  |  | 99.67 | 99.519
| 合格坯 收得率 | % | 合格连铸坯产量/连铸浇钢接受钢水量 | 95.8275 | 99.25 |  |  |  | 96.02 | 99.1% |  |  |  | 99.03 | 100 |  |  | 100 |  | 98.2963 | 100 | 97.6 |  |  | 99.402 |  |  | 99.4 |  |  |  | 98.61 |  |  |  | 99.99 |  |  |  |  | 99.6 | 99.519 |  | 100 |  | 99
| 日历 作业率 | % | 全月浇钢总时间（min）/（当月天数*24*60）（min） | 88.0376 | 75.1 |  |  |  | 55.01 | 0.92665 |  |  |  | 69.07 | 98.57 |  |  | 60.997 |  | 78.9816 | 88.37 | 72.78 |  |  | 85.547 |  |  | 0.984 |  |  |  | 74.14 |  |  |  | 95.48 |  |  |  | 91.028 | 99.26 | 66.4173 |  | 91.61 |  | -
| 台时 产量 | t/h | 连铸生产总产量（t）/浇注总时间（h） | 75.1236 | 278 |  |  |  |  | 337.5895 |  |  |  | 130.42 | 58.46 |  |  | 157.9979 |  |  | 113.7 | 242.52 |  |  | 218.944 |  |  | 208 |  |  |  | 130.86 |  |  |  | 144.34 |  |  |  | 127.294 | 249.3 | 215.317 |  | 318.16 | 167 | 155.7407
| 浇注 周期 | min/炉 | 全月浇钢总时间（min）/浇注炉数 | 53.5821 | 30 |  |  |  | 66.89 | 25.4491 |  |  |  | 28.93 | 191.07 |  |  | 34.4454 |  |  | 27.37 | 28.87 |  |  | 38 |  |  | 30 |  |  | 32 | 28.28 |  |  |  | 25.29 |  |  |  |  | 31.3 | 22.8682 |  |  | 38.5 | 40
| 中包 寿命 | 小时/包 | 全月浇钢总时间（min）/连铸机开浇次数 | 17.47 | 46 |  |  |  | 12.33 | 89.1 |  |  |  | 30.68 | 32.2 |  |  | 25.9324 |  | 46.6047 | 14.94 | 21.32 |  |  | 24.33 |  |  | 16 |  |  |  | 16.16 |  |  |  | 51.98 |  |  |  |  | 34.23 | 0.26567 |  |  | 塞棒15/控流30 | 12/18/24三种
| 平均连浇 炉数 | 炉/浇次 | 全月浇钢炉数/连铸开浇次数 | 19.5625 | 90 |  |  |  | 5.84 | 210.0665 |  |  |  | 56.67 | 13.04 |  |  | 45.1714 |  | 46.6047 | 32.75 | 44.3 |  |  | 39.89 |  |  | 26 |  |  | 36.66 | 34.29 |  |  |  | 111.4 |  |  |  | 72.55 | 63.09 | 41.8226 |  | 103.06 | 26/25/22 | 20/30/40三种
| 溢漏率 | % | 全月浇钢炉数/连铸开浇次数 | 0 | 0.01 |  |  |  | 0 | 0.01192% |  |  |  |  | 34 |  |  | 0 |  | 0.99668 | 0 | 0.02 | [5 empty] | 0.001% |  |  | 0.02 |  |  |  |  | 0 |  |  |  |  | 0 | 0.04 |  |  | 0% | 0.01563%
| 保护渣 消耗 | kg/吨 | 保护渣消耗总量/全月合格钢产量 | 0.52 | 0.45 |  |  |  |  | 0.18921 |  |  |  | 0.19 | 0.002 |  |  | 0.52565 |  | 0 | 0.35 | 0.28 |  |  | 0.528 |  |  | 0.38 |  |  |  | 0.23 | [8 empty] | 0.3 | 0.16658 |  |  | 0.4 | 0.3
| 热送率 | % | 装炉≥400℃铸坯块数/生产总块数 | 7.925% | 95 |  |  |  |  | 0.8653 |  |  |  |  | 0.2 |  |  | 81.4 |  |  | 68.68 | 91.14 |  |  | 86.45 |  |  | 0 |  |  | 98.5 |  |  |  |  | 90.13% |  |  |  |  | 100 | 81.949 |  | 82.95 | 0 | 30
| 结晶器寿命 | 炉/个 | （当月结晶器从上线-使用下线总过钢量）/（结晶器更换个数） | 不详 | 580 |  |  |  |  | 1125 |  |  |  |  | 100 |  |  | 400 |  |  | 415 | 421 |  |  | 900 |  |  | 30 |  |  | 1000 | [9 empty] | 1101 | 110 |  |  |  | 70
成品工序 | 钢种分类，% | 非合金钢比率 |  | 61.31% | [9 empty] | 25.99 |  |  |  | 43.8483 |  | 10.09% | 16.98 | 99.98 | [5 empty] | 62.5 |  |  | 95.38 | [13 empty] | 79.34% | 35%
|  | 低合金钢比率 |  | 31.69% | [9 empty] | 74.01 |  |  |  | 56.1517 |  | 89.91% | 83.02 | 0 |  |  | 93.807 |  |  | 27.6 |  |  | 2.05 | [13 empty] | 4.89% | 65%
|  | 合金结构钢比率 |  | 7.004% | [13 empty] | 0 |  |  | 0 | [6 empty] | 9.9 |  |  | 2.57 | [13 empty] | 37.6%
|  | 模铸钢比率 |  | 21.7648 | [13 empty] | 0 |  |  | 0 | [9 empty] | 0
| 合金元素 | 合金元素规定含水量量界限值（%）
|  | 非合金钢 | 低合金钢
| A1 | <0.1 | -
| B | <0.0005 | -
| BI | <0.10 | -
| Cr | <0.30 | 0.30～0.50
| Co | <0.10 | -
| Cu | <0.10 | 0.10～<0.50
| Mn | <1.00 | 1.00～<1.40
| Mo | <0.05 | 0.05～<0.10
| Ni | <0.30 | 0.30～<0.50
| Nb | <0.02 | 0.02～<0.06
| Pb | <0.40 | -
| Se | <0.10 | -
| Si | <0.50 | 0.50～<0.90
| Te | <0.10 | -
| Ti | <0.05 | 0.05～<0.13
| W | <0.10 | -
| V | <0.04 | 0.04～<0.12
| Zr | <0.05 | 0.02～<0.05
| La系（每种元素） | <0.02 | 0.02～<0.05
| 其它规定元素 | <0.05 | -
（S、P、C、N除外）
Note on B7: 冶金交流中心: 小数点后保留两位
Note on B8: 冶金交流中心: 小数点后保留两位
Note on B9: 冶金交流中心: 小数点后保留两位
Note on B10: 冶金交流中心: 小数点后保留两位
Note on B11: 冶金交流中心: 小数点后保留两位
Note on B12: 冶金交流中心: 小数点后保留一位
Note on B13: 冶金交流中心: 小数点后保留两位
Note on B15: 冶金交流中心: 小数点后保留两位
Note on B16: 冶金交流中心: 小数点后保留一位
Note on B17: 冶金交流中心: 小数点后保留一位
Note on B18: 冶金交流中心: 小数点后保留一位
Note on B19: 冶金交流中心: 小数点后保留一位
Note on B20: 作者: 小数点后保留一位
Note on B21: 冶金交流中心: 小数点后保留一位
Note on B22: 冶金交流中心: 小数点后保留两位
Note on B23: 冶金交流中心: 小数点后保留两位
Note on B24: 冶金交流中心: 小数点后保留一位
Note on B45: 冶金交流中心: 小数点后保留两位
Note on B46: 冶金交流中心: 小数点后保留两位
Note on B47: 冶金交流中心: 小数点后保留两位
Note on B48: 冶金交流中心: 小数点后保留两位
Note on D7: 作者: 入炉原料所有物料全部按照100%投入计算，不折算系数；不包括含铁散料；不包括热回收钢水
Note on D8: 作者: 包括所有物料不折算，全部按照100%折算；不包括含铁散料；不包括回炉钢水
Note on AE59: Administrator: 菱镁石