## 技术经济指标（板坯）
|  |  | 联系电话：0311-85395669 尚美诺15230111569，王柳15373652759；邮箱：shangmeinuo@163.com |  |  | 联系电话：0311-85395669 尚美诺15230111569，王柳15373652759；邮箱：shangmeinuo@163.com | [10 empty] | 联系电话：0311-85395669 尚美诺15230111569，王柳15373652759；邮箱：shangmeinuo@163.com
2023年7月炼钢指标
指标 | 公司名称 |  | 指标定义: | 山西太钢不锈钢 | 山西太钢不锈钢股份有限公司 |  | 梅山钢铁股份有限公司 |  | 四川德胜 | 山东泰山钢铁 | 唐山建龙特殊钢 | 津西正达 | 安钢 | 福建三明 | 山西建龙 | 迁安轧一 | 韶钢 | 天铁热轧板有限公司 | 重钢股份有限公司 |  | 凌源钢铁 | 元立金属制品 | 唐山文丰 | 山东富伦钢铁 | 荣程钢铁 | 柳钢 | 鄂钢 | 山西新泰 | 湘钢 | 唐山中厚板 | 南京钢铁 | 酒钢宏兴股份公司 |  | 首钢京唐 | 鲅鱼圈
| 分厂名称 |  |  | 炼钢一厂不锈钢生产线 | 炼钢二厂南区 | 炼钢二厂北区 | 一炼钢 | 二炼钢 | 钢轧厂 | 炼钢厂 |  |  | 第二炼轧厂 | 炼钢一厂 | 炼钢二厂 | 联成炼钢 | 炼钢厂 |  | 一系列 | 二系列 | 第一炼钢厂 | 炼钢厂 | 炼钢厂 | 炼钢厂 |  |  |  | 方坯 | 宽厚板厂 |  | 第二炼钢厂 | 酒钢碳钢薄板厂 | 炼轧厂
炼钢厂综合指标 | 年度累计产量 | wt | 当月底全年累计产量 1月-当月的累计产量 | 20.05（电炉） | 19.6446 | 76.4688 | 144.38 | 332.23 |  | 108.4 |  |  |  |  | 149.0256 |  | 286.0395 | 280.9844 | 61.6993 | 25.5887 | 76.22 |  | 181.81 |  | 243.78 |  |  |  |  | 258.22 |  | 209.12 | 7.9639 |  | 56.23
| 铁水预处理比 | % | 铁水预处理处理量/入转炉铁水量*100% | 0 | 86.86 | 9.54 | 92.91 | 92.98 |  | 44.6 |  |  |  |  | 3.25 | [7 empty] | 0 |  | 0 |  |  |  |  | 0.01 |  | 7.667% | 0 |  | 60.96
| 金属料消耗 | kg/t | 转炉炼钢金属料消耗量（干克／吨）= （入炉铁水+入炉生铁入炉外部废钢+渣钢+内部回收切头、切尾、中包残钢等+合金硅铁、锰铁总量及脱氧剂+其他含铁原料） （千克）/合格钢坯生产量（吨） | 1182.0173 | - | - | 1108.99 | 1083.28 |  | 1088.6 |  |  |  |  | 1079.1607 |  | 1092.885 | 1106.12 | 1066.94 | 1092.03 | 1079.519 | 1094.62 | 1071.7 |  | 1072.72 |  |  |  |  | 1111.872 |  | 1097.7454 | 1096.8781 |  | 1070.6457
| 钢铁料消耗 | kg/t | 转炉炼钢金属料消耗量（干克／吨）= （入炉入炉铁水+生铁+外部废钢+渣钢+内部回收切头、切尾、中包残钢等+其他含铁原料） （千克）/合格钢坯生产量（吨） | 565.7944 | 1092.34 | 1078.09 | 1090.23 | 1071.85 |  | 1076.8 |  |  |  |  | 1053.1007 |  | 1053.5955 | 1034.01 | 1056.256 | 1055.973 | 1077.16 | 1062.45 | 1054.5 |  | 1066.6 |  |  |  |  | 1050.984 |  | 1074.5181 | 1064.9354 |  | 1053.54
| 铁水单耗 | kg/t | 当月入转炉铁水总量（kg）/当月合格钢坯生产量（t） | 0 | 1044.04 | 914.8 | 937.304 | 884.94 |  | 898.6 |  |  |  |  | 970.4133 |  | 792.1549 | 999.67 |  |  | 992.983 | 795.47 | 1012 |  | 906.7 |  |  |  |  | 1006.882 |  | 885.097 | 898.585 |  | 905.3646
| 生铁块单耗 | kg/t | 当月入转炉生铁总量（kg）/当月合格钢坯生产量（t） | 0 | 0 | 7.88 | 0 | 0 |  | 41.8 |  |  |  |  | 43.2836 |  | 36.8337 | 0.5 | 0 | 0.243 |  | 1.38 | 0 |  | 0 |  |  |  |  | 1.183 |  | 21.72 | 20.5199 |  | 20.4602
| 废钢铁单耗 | kg/t | 当月入转炉内部废钢与外部废钢总量（kg）/当月合格钢生产量（t） | 565.7944 | 78.95 | 160.53 | 137.5419 | 194.8573 |  | 138.4 |  |  |  |  | 39.4 |  | 224.6069 | 33.8 | 157.676 | 164.274 | 84.177 | 299.15 | 42.5 |  | 156.2 |  |  |  |  | 42.919 |  | 160.7 | 145.8305 |  | 127.7152
| 含铁散料 | kg/t | 当月入转炉包括氧化铁皮、污泥球、烧结块矿、原块矿等总量(kg)/当月合格钢生产量（t) | 0 | 0.66 | 20.43 | 21.6 | 9.53 |  | 0 |  |  |  |  | 20.84 |  | 14.0937 | 121.7 |  |  |  | 14.49 | 17.2 |  | 3.7 |  |  |  |  | 0 |  | 14.47 | 22.6089 |  | 3.09
| 工序单位能耗 | kgce/t | 全厂工序能耗=全厂各工序能耗总和（kgce）/当月合格钢坯生产量（t） | 50.8225 | -24.4014 | -30.8694 | -19.83 | -24.86 |  | -19.5 |  |  |  |  | 29.06 |  | -15.9877 | -11.0619 |  |  | -17.851 | 8.8 | 17.9 |  | -25 | [6 empty] | -0.47606 | 27.5686 |  | -10.123
| 蒸汽回收 | kg/t | 子项：蒸汽回收量kg，母项：合格钢产量 | 0 | 125.434 | 152.7158 | 0.1034 | 0.1015 | [6 empty] | 102.6871 |  | 0.104 | 0.058 |  |  | 125.67 | 90 | 32 |  | 114.1 |  |  |  |  | 95.768 |  | 104.6623 | 80.7854 |  | 97
| 新水消耗 | m^3/t |  | 0.2205 | 0.099776 | 0.38679 | 0.39 | 0.81 |  | 0.1 |  |  |  |  | 0.18329 |  | 0.19043 | 0.8239 |  |  | 0.09 | 0.7 | 0.44 | [6 empty] | 0.082 |  | 0.032784 | 0.85003 |  | 0.51
| 氩气消耗 | m^3/t | 全厂氩气使用量（m3）/当月合格钢坯生产量（t） | 不详 | 1.234 | 1.4987 | 1.38 | 1.47 |  | 0.88 |  |  |  |  | 0.66702 |  | 1.0184 | 2.5827 |  |  | 0.624 | 0.97 | 2.1 |  | 1.92 |  |  |  |  | 1.102 |  | 0.97701 | 0.34 |  | 0.93
| 氮气消耗 | m^3/t | 全厂氮气使用量（m3）/当月合格钢坯生产量（t） | 不详 | 38.1013 | 42.1082 | 40.23 | 25.3 |  | 68.86 |  |  |  |  | 75.0251 |  | 29.4339 | 61.7595 |  |  | 66.4 | 27.039 | 50.5 |  | 86.23 |  |  |  |  | 66.335 |  | 64.2335 | 26.7277 |  | 58.36
| 氧气消耗 | m^3/t | 全厂氧气量（m3）/当月合格钢坯生产量（t） | 24.1608 | 56.1586 | 57.7671 | 47.15 | 45.81 |  | 63.19 |  |  |  |  | 54.7848 |  | 49.8972 | 52.9725 |  |  | 51.79 | 48.1885 | 50.33 |  | 57.41 |  |  |  |  | 51.797 |  | 51.9256 | 47.6984 |  | 55.22
| 煤气回收量 | m^3/t | 全厂煤气回收量（m3）/当月合格钢坯生产量（t） | 0 | 155.8411 | 118.4954 | 123.55 | 124.54 | [6 empty] | 169.762 |  | -140.0001 | 99.7428 |  |  | 166.6 | 132.78 | 155 |  | 153.23 |  |  |  |  | 123.532 |  | 110.277 | 47.9919 |  | 132.759
| 从业人员实物劳产率 | t/人 | 合格钢生产量（吨）/转炉炼钢厂（车间）工人及学徒总人数 | 116.9893 | —— | —— | 301.13 | 665.53 |  | 360.5 |  |  |  |  | 422.4083 |  | 745.3927 | 504 | 861.723 | 498.807 | 322.762 | 366.06 | 251 |  | 473.06 |  |  |  |  | 429.143 |  | 451 | 312.8427 |  | 11498.5936
| 内控合格率 | % | 内控成分合格炉数/生产总炉数 | 100 | 95.54 | 93.99 | 91.52 | 92.75 |  | 98.5 |  |  |  |  | 88.6252 | [6 empty] | 99.49 | 98.89 |  | 99.96 |  |  |  |  | 100 |  | 100 | 100 |  | 96.36
| 钢坯合格率 | % | 钢坯合格生产量/总钢坯生产量 | 99.0557 | 99.9373 | 99.9483 | 99.99 | 99.94 |  | 100 |  |  |  |  | 99.92 |  | 100 | 100 |  |  | 100 | 99.62 | 99.49 |  | 99.84 |  |  |  |  | 99.98 |  | 100 | 100 |  | 99.88
| 精炼比例 | % | 过（LF+RH）总钢量/总产量。（同时过RH和LF的钢水只记一次产量） | 100 | 99.07 | 95.51 | 86.13 | 66.36 |  | 39.8 |  |  |  |  | 1.6829 |  | 80.0879 | 99.17 |  |  | 100 | 91.46 | 100 |  | 100 |  |  |  |  | 78.95 |  | 100 | 99.372 |  | 100
| 电耗 | kwh/t | 全厂电耗/合格钢产量 | 494.839 | 107.3485 | 199.3832 | 87.19 | 53.07 |  | 3.3 |  |  |  |  | 36.393 |  | 77.028 | 64.86 |  |  | 51.22 | 80.13 | 83.56 |  | 87.26 |  |  |  |  | 69.337 |  | 65.7557 | 74.1601 |  | 78.95
| 耐材消耗 | 元/t | 全厂所有耐材成本（元)/合格钢产量（t） | 51.1419 | 53.13 | 39.54 | 37.86 | 26.73 |  | 26.99 |  |  |  |  | 22.4888 |  |  | 21.44 |  |  | 59.16 | 30.33 | 29.9 | [6 empty] | 33.51 |  | 47.54 | 47.1785 |  | 48.385
铁水预处理 | 处理前铁水成分平均含量,% | C |  | 无 | 4.46 | 4.17 |  |  |  | 4.15 |  |  |  |  | 4.7981 |  |  | 4.49 | 4.2773 | 4.2666 | [9 empty] | 4.2 |  | 4.14 | 4.383% |  | 4.6
|  | Si |  |  | 0.48 | 0.6 |  |  |  | 0.51 |  |  |  |  | 0.37529 |  |  | 0.53 | 0.40384 | 0.33357 | [9 empty] | 0.55 |  | 0.62 | 0.6142% |  | 0.32
|  | P |  |  | 0.042 | 0.04 | 0.14058 | 0.1401 |  | 0.132 |  |  |  |  | 0.10346 |  |  | 0.18 | 0.11146 | 0.12049 | [9 empty] | 0.125 |  | 0.077 | 0.08661% |  | 0.108
|  | S |  |  | 0.027 | 0.029 | 0.0394 | 0.03779 |  | 0.03 |  |  |  |  | 0.026279 |  |  | 0.049 | 0.026106 | 0.026909 | [9 empty] | 0.02 |  | 0.05788 | 0.05167% |  | 0.025
|  | T,℃ |  |  | 1355.8 | 1326 |  |  |  | 1350 |  |  |  |  | 1342 |  |  | 1272 | [11 empty] | 1352 |  | 1321 | 1310 |  | 1345
| 处理后平均成分含量，% | C |  |  | 4.51 | 4.12 |  |  |  | 4.15 |  |  |  |  | 4.6981 |  |  | 4.45 | [11 empty] | 4.2 |  | 4.13 | 4.423% |  | 4.6
|  | Si |  |  | 0.48 | 0.59 |  |  |  | 0.51 |  |  |  |  | 0.37529 |  |  | 0.53 | [11 empty] | 0.47 |  | 0.615 | 0.6107% |  | 0.32
|  | P |  |  | 0.042 | 0.04 | 0.01438 | 0.0185 |  | 0.132 |  |  |  |  | 0.10346 |  |  | 0.148 | [11 empty] | 0.12 |  | 0.078 | 0.07361% |  | 0.108
|  | S |  |  | 0.0026 | 0.0049 | 0.00709 | 0.00772 |  | 0.015 |  |  |  |  | 0.006 |  |  | 0.015 | [11 empty] | 0.011 |  | 0.05 | 0.02689% |  | 0.005
|  | T,℃ |  |  | 1317.33 | 1292 | 1364.48 | 1380.72 |  | 1326 |  |  |  |  | 1325 |  |  | 1261 | [11 empty] | 1335 |  | 1322.01 | 1297 |  | 1325
| 石灰粉单耗 | kg/t | 当月实际消耗量（kg）/处理铁水量（t） |  | 5.98 | 6.7 | 3.84 | 3.17 |  | 3.6 |  |  |  |  | 10 | [14 empty] | 2.25 |  | 0.33 | 0.47234 |  | 2.02
| 颗粒镁 | kg/t | 当月实际消耗量（kg）/处理铁水量（t） |  | 1.57 | 0 | 0.42 | 0.52 | [6 empty] | 0 | [14 empty] | 0.38 |  | 0.03 | 0.047237 |  | 0.487
| 电石 | kg/t | 当月实际消耗量（kg）/处理铁水量（t） |  | 0 | 0 | [8 empty] | 0 | [16 empty] | / | / |  | 0
| 萤石粉 | kg/t | 当月实际消耗量（kg）/处理铁水量（t） |  | 0 | 0 | [8 empty] | 0.086027 |  |  |  | 6.483 | 0 | [11 empty] | / | / |  | 0
| 处理周期 | min/罐 | 当月生产作业总时间（min）/预处理总罐数（罐） |  | 52.7 | 32.5 | 39.63 | 31.59 |  | 30 |  |  |  |  | 34.5 | [14 empty] | 35 |  | 24.95 | 24.3 |  | 37
| 铁水包平均寿命 | 次 |  |  | 933.5 | 564.6 | [8 empty] | — | [16 empty] | 742 | 110 |  | 1105
| 铁损 | kg/t | （处理前铁水总量-处理后铁水总量)(kg)/处理前铁水总量(t） |  | 15.8 | 18.9 | 18.76 | 11.43 | [6 empty] | 20 |  |  | 0.04 | [11 empty] | 12.98 |  | 12.67 | 0.96 |  | 5.47
转炉工序 | 当月转炉生产量 | wt |  | 电炉4.141 | 14.5046 | 42.3014 | 24.87 | 53.9 |  | 16.9 |  |  |  |  | 31.52 |  | 41.3693 | 45.1461 | 61.6994 | 25.5888 | 12.07 |  | 16.41 |  | 35.1 |  |  |  |  | 42.91 |  | 25.53 | 0.11928 |  | 56.23
| 当月下线炉衬寿命 | 炉 | 当月下线寿命,无下线炉役不填写 | 308 | 无 | 6958 | [8 empty] | — | [6 empty] | 16795 | [9 empty] | 0 | 0
| 日历作业率 | % | 转炉全月作业时间（min）/（当月天数*24*60）（min） | 96.11 | 78.1918 | 55.1022 | 67.82 | 82.04 |  | 70.5 |  |  |  |  | 97.5109 |  | 80.0687 | 84.59 |  |  | 95.8 | 82.36 | 74.55% | [6 empty] | 59.65 |  | 69.78 | 78.871 |  | 79.3094
| 利用系数 | t/公称吨.日 | 当月转炉生产合格钢水量（t）/（公称吨数*当月天数） | 14.844t/MVA.日 | 30.97 | 25.4518 | 17.11 | 33.87 |  | 85 |  |  |  |  | 60.4565 |  | 37.0693 | 40.45 |  |  | 32.4 | 48.03 | 55.56 |  | 31.45 |  |  |  |  | 38.465 |  | 70.9167 | 43.3943 |  | 23.2545
| 转炉每炉产钢量 | t/炉 | 当月转炉生产合格钢水量（t）/当月生产炉数（炉) | 106.7376 | 75.4267 | 197.4464 | 152.35 | 271.2 |  | 54 |  |  |  |  | 118.3876 |  | 129.9287 | 196 |  |  | 127.2 | 61.74 | 106.2 |  | 116.48 |  |  |  |  | 119 |  | 124.48 | 51.4754 |  | 260
| 炉容比 | m3/t | 新砌炉炉内容积(m3)/公称吨数（t） | 1.12 | 0.92 | 0.92 |  |  |  | 0.75 |  |  |  |  | 0.77 |  |  | 0.95 |  |  | 0.98 | 0.75 | 0.86 |  | 0.81 |  |  |  |  | 0.928 |  | 0.96 | 0.863 |  | 0.92
| 冶炼周期 | min/炉 | 当月生产作业总时间（min）/转炉生产炉数（炉） | 110.58 | 36.8 | 35.58 | 38.83 | 37.82 |  | 26 |  |  |  |  | 32.361 |  | 33.6771 | 32.92 |  |  | 42.1 | 27.88 | 32.2 |  | 30 |  |  |  |  | 26.5 |  | 36.43 | 26.9449 |  | 42.2
| 氧枪喷头寿命 | 炉 |  | 无 | 158.0833 | 159.5385 | 313 | 657.67 |  | 129 |  |  |  |  | 332 |  | 131 | 363 |  |  | 530 | 139.54 | 331 |  | 300 |  |  |  |  | 535 |  | 341 | 500 |  | 428.8333
| 转炉出钢平均成分，% | C |  |  | 0.03 | 0.06 |  |  |  | （碳素钢）0.13 |  |  |  |  | 0.06368 | [5 empty] | 9.8 |  | 0.07 | [6 empty] | 0.08 |  | 0.068 | 0.103 |  | 0.0527
|  | P |  |  | 0.01 | 0.016 |  |  |  | 0.025 |  |  |  |  | 0.02114 | [5 empty] | 19.1 |  | 0.026 | [6 empty] | 0.015 |  | 0.011 | 0.015 |  | 0.0163
|  | S |  |  | 0.01 | 0.02 |  |  |  | 0.02 |  |  |  |  | 0.02298 | [5 empty] | 23.3 |  | 0.02 | [6 empty] | 0.018 |  | 0.0425 | 0.031 |  | 0.013
| 平均出钢温度，℃ | T |  | 1600 | 1678.2 | 1633 | 1633.35 | 1631.79 |  | 1650 |  |  |  |  | 1668 |  |  | 1642 |  |  | 1635.8 |  | 1630 |  | 1628.51 |  |  |  |  | 1620 |  | 1633.03 | 1630 |  | 1646
| 转炉熔剂消耗，kg/t | 石灰 | 当月实际消耗量（kg）/合格钢坯产量（t） | 35.8（电炉） | 18.6034 | 37.2424 | 28.65 | 26.19 |  | 39.5 |  |  |  |  | 24.4851 |  | 33.3709 | 28.19 |  |  | 12.15 | 26.98 | 28.9 |  | 27 |  |  |  |  | 40.881 |  | 35.64 | 44.1486 |  | 29.68
|  | 石灰石 | 当月实际消耗量（kg）/合格钢坯产量（t） | 0 | 33.4555 | 10.5315 | 1.5 | 4.72 |  | 15.6 |  |  |  |  | 12.4086 |  |  | 12.07 |  |  | 42.9 | 0 | 3.5 |  | 0 |  |  |  |  | 11.573 |  | 0 | 12.466 |  | 7.73
|  | 轻烧白云石 | 当月实际消耗量（kg）/合格钢坯产量（t） | 0 | 10.1677 | 26.8006 | 9.28 | 6.52 |  | 21 |  |  |  |  | 14.151 |  | 16.6251 |  |  |  |  | 11.87 | 14.6 |  | 7.3 |  |  |  |  | 0 |  | 14.63 | 14.3991 |  | 17.72
|  | 生白云石 | 当月实际消耗量（kg）/合格钢坯产量（t） | 0 | 27.82 | 13.52 | 7.33 | 3.83 |  | 8 |  |  |  |  | 4.0269 |  |  | 1.8 |  |  | 2.78 |  | 0 |  | 0.7 |  |  |  |  | 14.378 |  | 7.5 | 10.5453 |  | 2.88
|  | 轻烧镁球 | 当月实际消耗量（kg）/合格钢坯产量（t） | 0 | 0 | 0 | 1.98 | 1.41 |  | 0 |  |  |  |  | 0 | [5 empty] | 0 | 0.09 | 0 |  | 5.8 |  |  |  |  | 0 |  | / | 0 |  | 0
|  | 其它熔剂 | 当月实际消耗量（kg）/合格钢坯产量（t） | 无数据 | 2.5263 | 0 |  |  |  | 0 |  |  |  |  | 0 |  | 1.0052 |  |  |  | 8.62 | 0 | 5 | [6 empty] | 0 |  | / | 1.7285 |  | 0
LF精炼工序 | 造渣材料，kg/t | 石灰 | 当月实际消耗量（kg）/合格钢坯产量（t） | 0 | 4.9525 | 3.3778 |  |  |  | 3.43 |  |  |  |  | 3.22 | [5 empty] | 6.32 | 2.85 | 1.7 |  | 3.5 |  |  |  |  | 2.12 |  | 5.04 | 7.2612 |  | 3.98
|  | 萤石 | 当月实际消耗量（kg）/合格钢坯产量（t） | 0 | 1.9974 | 1.33 |  |  |  | 0 |  |  |  |  | 0.079379 |  |  | 7.07 |  |  | 0.46 | 2.39 | 0.4 |  | 1.8 |  |  |  |  | 0.476 |  | 0.064 | 2.2106 |  | 0.193
|  | 复合造渣剂 | 当月实际消耗量（kg）/合格钢坯产量（t） | 0 | 无 | 0 |  |  |  | 0 |  |  |  |  | 1.6864 | [5 empty] | 2.39 | 3.45 | 1.3 |  | 0 |  |  |  |  | 0 |  | 0.58 | 0 |  | 0.351
| 石墨电极 消耗 | kg/t | 当月实际消耗量（kg）/合格钢坯产量（t） |  | 0.45 | 0.159 | 0 | 0 |  | 0.13 |  |  |  |  | - |  | 0.50417 | 0.2 |  |  | 0.38 | 0.58 | 0.47 |  | 0.35 |  |  |  |  | 0.239 |  | 0.276 | 0.4812 |  | 0.178
| 日历 作业率 | % | LF全月作业时间（min）/（当月天数*24*60）（min） |  | 45.89 | 55.87 | [8 empty] | 4.6181 |  | 78.4211 | 77.18 |  |  | 96.51 | 77.12 | 0.7051 | [6 empty] | 86.55 |  | 72.77 | 7.23 |  | 84
| 平均精炼 时间 | min | LF全月作业时间（min）/（当月生产炉数）（炉） |  | 51.9585 | 58.4 | 51.25 | 46.25 |  | 29 |  |  |  |  | 35 |  | 41.1849 | 29.96 |  |  | 47.03 | 28.31 | 44.6 |  | 45 |  |  |  |  | 40.85 |  | 46.47 | 29.8 |  | 42.5
| 精炼 电耗 | kwh/t | 当月升温送电总量（kg）/合格钢坯产量（t） |  | 44.58 | 28.15 | 26.6606 | 38.8355 |  | 28.1 |  |  |  |  | - |  | 45.9325 | 22.0799 |  |  | 33.8 | 56.1 | 48.7 |  | 28.22 |  |  |  |  | 36.96 |  | 38.61 | 39.96 |  | 22.5
RH或VD工序 | RH处理 炉数 | 炉 |  | VOD 0 | 1524 | 443 | 467 | 500 |  | 无 |  |  |  |  | - | [7 empty] | 0 | [6 empty] | 315 |  | 31 |  |  | 1230
| RH处理 炉数比例 | % | 当月处理炉数/转炉生产炉数 |  | 78.19 | 18.64 | 30.0231 | 25.8577 |  | 无 |  |  |  |  | - | [7 empty] | 0% | [6 empty] | 7.8 |  | 1.48 |  |  | 56.8
| RH平均 处理周期 | min/炉 | RH全月作业时间（min）/（当月生产炉数）（炉） |  | 46.95 | 49.35 | 31.15 | 24.56 |  | 无 |  |  |  |  | - | [7 empty] | 0 | [6 empty] | 20.06 |  | 47.57 |  |  | 23.5
| RH插入管寿命 | 次 |  |  | 52.8966 | 72.2 |  |  |  | 无 |  |  |  |  | - | [7 empty] | 0 | [8 empty] | 65 |  |  | 88
连铸工序 | 连铸比 | % | 连铸坯生产合格量/全厂生产总量 | 90.4234 | 100 | 100 | 100 | 100 |  | 100 |  |  |  |  | 100.004 |  | 100 | 100 |  |  | 100 | 100 | 36.97 |  | 100 |  |  | 100 |  | 100 |  | 100 | 100 |  | 100
| 钢坯 合格率 | % | 合格连铸坯产量/(合格连铸坯产量+检验现场废品量+轧后退废量） | 99.226 | 99.9373 | 99.9483 | 99.99 | 99.94 |  | 99.96 |  |  |  |  | 99.96 |  |  | 100 |  |  | 100 | 99.97 | 99.35 |  | 99.84 |  |  | 99.786 |  | 99.96 |  | 100 | 100 |  | 99.88
| 钢水收得率 | % |  |  | 96.7158 | 97.7357 |  |  |  | 99.15 |  |  |  |  | 99.9403 |  |  | 97.97 |  |  | 99.712 |  | 99.35 | [6 empty] | 98.5 |  | 99.08 | 98.37 |  | 97.5
| 合格坯 收得率 | % | 合格连铸坯产量/连铸浇钢接受钢水量 | 94.018 | 99.9373 | 99.9483 | 97.13 | 98.8 |  | 99.46 |  |  |  |  | 99.96 |  | 99.5349 | 97.97 | 99.695 | 101.649 | 99.712 | 98.77 | 99.46 |  |  |  |  | 99.68 |  | 99.98 |  | 99.08 | 100 |  | 97.5
| 日历 作业率 | % | 全月浇钢总时间（min）/（当月天数*24*60）（min） | 41.713 | 74.8395 | 82.6871 | 71.45 | 98.28 |  | 62.3 |  |  |  |  | 67.8583 |  | 71.3202 | 88.17 |  |  | 92.639 | 77.31 | 47 |  |  |  |  | 79 |  | 75.65 |  | 99.08 | 1.6 |  | 82.9924
| 台时 产量 | t/h | 连铸生产总产量（t）/浇注总时间（h） | 60.334 | 86.5176 | 342.5188 | 224.91 | 361.53 |  | 145 |  |  |  |  | 156.0146 |  | 194.9093 | 172 |  |  | 165.394 | 158.99 | 173 |  |  |  |  | 199.4 |  | 183.48 |  | 146 | 99.96 |  | 303.5509
| 浇注 周期 | min/炉 | 全月浇钢总时间（min）/浇注炉数 | 43.6597 | 42.83 | 33.2 | 40.86 | 45.34 |  | 30.4 |  |  |  |  | 44.4837 |  |  | 34.5268 |  |  | 45.5 | 23.3 | 39 |  | 32 |  |  | 31.38 |  | 36.59 |  | 52.19 | 28.63 |  | 50.3139
| 中包 寿命 | 小时/包 | 全月浇钢总时间（min）/连铸机开浇次数 | 4.251 | 7.49 | 6.02 | 12.29 | 12.56 |  | 36.5 |  |  |  |  | 30.26 |  |  | 1049.616 |  |  | 14.191 | 32.16 | 15.3 |  |  |  |  | 25.36 |  | 75 |  | 15.05 | 11.93 |  | 8.019
| 平均连浇 炉数 | 炉/浇次 | 全月浇钢炉数/连铸开浇次数 | 5.842 | 16.2564 | 27.6757 | 20.27 | 52.3 |  | 72 |  |  |  |  | 38.207 |  | 20.5419 | 30.4 |  |  | 46.579 | 82.81 | 24 |  | 39.33 |  |  | 46 |  | 82 |  | 16 | 25 |  | 9.5628
| 溢漏率 | % | 全月溢漏钢流数总和/（全月浇钢总炉数*铸机流数） | 0.117 | 0 | 0 | 0 | 0 |  | 0.01 |  |  |  |  | 0 |  | 0.0078505 | [5 empty] | 0 |  | 0.03 |  |  | 0 |  | 0 |  | 0 | 0 |  | 0
| 保护渣 消耗 | kg/吨 | 保护渣消耗总量/全月合格钢产量 | 0.52 | 0.51 | 0.52 | 0.41 | 0.42 |  | 0.66 |  |  |  |  | 0.50878 |  |  | 0.48 |  |  | 0.472 | 0.41 | 0.47 |  |  |  |  | 0.72 |  | 0.5 |  | 0.67 | 0.98 |  | 0.45
| 热送率 | % | 装炉≥400℃铸坯块数/生产总块数 | 0 | 95.3069 | 95.8152 | 82.91 | 80.71 | [6 empty] | 59.26 |  |  | 83.33 |  |  | 98.25 |  | 96.5 |  | 98.47 |  |  | 100 |  | 70 |  | 0 | 0 |  | 73.8
| 低倍级别（偏析、疏松） |  |  |  | 1级 | 1级 | [8 empty] | 2 | [7 empty] | c1.0 | [8 empty] | 1.5 | 0.5 |  | 99%控制在B1.0以下
| 裂纹率 | % |  |  | 0 | 0.56 | [8 empty] | 0.077637 | [7 empty] | 0.1 | [8 empty] | 0 | 0 |  | 0.001
| 结晶器寿命 | 炉/个 | （当月结晶器从上线-使用下线总过钢量）/（结晶器更换个数） |  | 449 | 483 | [8 empty] | 120 | [5 empty] | 1277 |  | 999 |  | 1000 |  |  |  |  | 220 |  | 628 | 580 |  | 462
成品工序 | 非合金钢比率 |  |  | 0 | 70.1556 | 52.6631 |  |  |  | 65.3% |  |  |  |  | 91.89 |  |  | 72.17 |  |  |  |  | 32% |  | 94.76 |  |  |  |  | 24 |  | 63.84 | 100 |  | 69.6381
| 低合金钢比率 |  |  | 0 | 13.0648 | 27.8306 |  |  |  | 34.7% |  |  |  |  | 8.11 |  |  | 27.83 |  |  | 46.564 |  | 47.5% |  | 2.22 |  |  |  |  | 75 |  | 36.16 |  |  | 29.397
| 合金结构钢比率 |  |  | 100 | 1.8762 | 19.5063 | [16 empty] | 0.0754 |  | 3.02 |  |  |  |  | 1 |  |  |  |  | 0.96487
| 模铸钢比率 |  |  | 9.5766 | [18 empty] | 13%
主要钢种 |  |  |  | 不锈钢304、321 | [5 empty] | Q235B、Q195、Q355B/C/D、SPHC/D、SS400 | [12 empty] | Q345B、Q235B、50#、45# | [6 empty] | 容器板、桥梁、风电板、高建高强钢等
| 合金元素 | 合金元素规定含水量量界限值（%）
|  | 非合金钢 | 低合金钢
| A1 | <0.1 | -
| B | <0.0005 | -
| BI （铋） | <0.10 | -
| Cr （铬） | <0.30 | 0.30～0.50
| Co （一氧化碳） | <0.10 | -
| Cu （铜元素） | <0.10 | 0.10～<0.50
| Mn | <1.00 | 1.00～<1.40
| Mo | <0.05 | 0.05～<0.10
| Ni | <0.30 | 0.30～<0.50
| Nb | <0.02 | 0.02～<0.06
| Pb | <0.40 | -
| Se | <0.10 | -
| Si | <0.50 | 0.50～<0.90
| Te | <0.10 | -
| Ti | <0.05 | 0.05～<0.13
| W | <0.10 | -
| V | <0.04 | 0.04～<0.12
| Zr | <0.05 | 0.02～<0.05
| La系（每种元素） | <0.02 | 0.02～<0.05
| 其它规定元素 | <0.05 | -
（S、P、C、N除外）
Note on B9: 冶金交流中心: 小数点后保留两位
Note on B12: 冶金交流中心: 小数点后保留一位
Note on B13: 冶金交流中心: 小数点后保留两位
Note on B15: 冶金交流中心: 小数点后保留两位
Note on B16: 冶金交流中心: 小数点后保留一位
Note on B17: 冶金交流中心: 小数点后保留一位
Note on B18: 冶金交流中心: 小数点后保留一位
Note on B19: 冶金交流中心: 小数点后保留一位
Note on B20: 冶金交流中心: 小数点后保留三位
Note on B21: 冶金交流中心: 小数点后保留两位
Note on B22: 冶金交流中心: 小数点后保留两位
Note on B23: 冶金交流中心: 小数点后保留两位
Note on B24: 冶金交流中心: 小数点后保留一位
Note on B45: 冶金交流中心: 小数点后保留两位
Note on B46: 冶金交流中心: 小数点后保留两位
Note on B47: 冶金交流中心: 小数点后保留两位
Note on B48: 冶金交流中心: 小数点后保留两位
Note on D7: 作者: 入炉原料所有物料全部按照100%投入计算，不折算系数；不包括含铁散料；不包括热回收钢水
Note on D8: 作者: 包括所有物料不折算，全部按照100%折算；不包括含铁散料；不包括回炉钢水
Note on W20: 冶金交流中心: 炼钢厂
冶金交流中心