## 技术经济指标（方圆坯）
|  |  | 联系电话：0311-85395669 尚美诺15230111569，王柳15373652759；邮箱：shangmeinuo@163.com | [13 empty] | 联系电话：0311-85395669 尚美诺15230111569，王柳15373652759；邮箱：shangmeinuo@163.com
2024年4月炼钢指标
指标 | 公司名称 |  | 指标定义: | 山西太钢不锈钢 | 宁夏建龙 | 吉林恒联 | 吕梁建龙 | 大连特钢 | 建邦 | 山东石横特钢集团有限公司 |  |  | 首钢长钢 | 山西新泰 | 福建三明 |  | 山西建龙 | 山西华鑫源 | 酒钢宏兴股份公司 |  | 天钢联合特钢 | 宣钢 |  | 凌源钢铁 | 广西贵港钢铁 | 西宁特殊钢 | 唐山文丰 | 山东隆盛钢铁 | 本溪北营钢铁 | 荣程钢铁 | 元立 | 阳春新钢铁 | 承德建龙 | 明芳钢铁 | 信阳钢铁 | 昆钢新区 | 新疆昆玉钢铁 | 潍钢 | 陕西略钢 | 鞍山宝得 | 四川德胜 | 永锋钢铁 |  | 常州东方特钢 | 常熟龙腾转炉炼钢厂 | 晋南
| 分厂名称 |  |  | 炼钢一厂碳钢生产线 | 炼钢厂 | 炼钢厂 | 炼钢厂 |  |  | 1#炉 | 2#炉 | 3#炉 |  | 异型坯 | 炼钢一厂 | 炼钢二厂 | 炼钢一厂 | 炼钢厂 | 榆钢公司 | 炼轧厂 | 炼钢厂 | 一钢轧 | 二钢轧 | 第一炼钢厂 |  | 炼轧分厂 |  | 炼钢厂 | 北营炼钢厂 |  | 炼钢厂 | 炼钢厂 |  | 炼钢厂 |  |  | 方坯 |  |  | 炼钢厂 | 炼钢厂 | 炼钢一厂 | 炼钢二厂 | 炼钢厂 | 转炉分厂 | 炼钢厂
炼钢厂综合指标 | 年度累计产量 | wt | 当月底全年累计产量 1月-当月的累计产量 | 22.83（电炉） | 112.6563 | 11.8 | 64 | 15.11 | 1079591.0415 |  |  |  | 729951.618 |  |  |  | 109.07 |  | 停产 | 82.54 |  |  |  | 54.18 |  |  | 62.56 |  |  | 135.488 | [9 empty] | 68.6962 | 22.2994 |  |  | 104.83 | 104.45 | 635888.54
| 铁水预处理比 | % | 铁水预处理处理量/入转炉铁水量*100% | 0 | 0 | 0 | [10 empty] | 0 |  |  | 2.95 | [6 empty] | 0 |  |  | 0 | [10 empty] | 98.6571 |  |  | 0 | 0
| 金属料消耗 | kg/t | 转炉炼钢金属料消耗量（干克／吨）= （入炉铁水+入炉生铁入炉外部废钢+渣钢+内部回收切头、切尾、中包残钢等+合金硅铁、锰铁总量及脱氧剂+其他含铁原料）（千克）/合格钢坯生产量（吨） | 1126.0881 | 1090.68 | 1061.7 | 1089.07 | 1098.268 | 1128.3745 |  |  |  | 1081.94 |  |  |  | 1093.57 |  |  | 1094.26 |  |  |  | 1072.9459 |  |  | 1050.5 |  |  | 1083.58 | 1101.99 |  |  |  | 1086.3 |  |  |  |  | 1071.74 | 1123.8459 |  |  |  | 1086.28
| 钢铁料消耗 | kg/t | 转炉炼钢金属料消耗量（干克／吨）= （入炉入炉铁水+生铁+外部废钢+渣钢+内部回收切头、切尾、中包残钢等+其他含铁原料）（千克）/合格钢坯生产量（吨） | 1101.0178 | 1056.1 | 1057.1 | 1053.63 | 1062.7294 | 1056.4645 |  |  |  | 1053.74 |  |  |  | 1049.63 |  |  | 1067.54 |  |  |  | 1065.0824 |  |  | 1048 |  |  | 1077.6 | 1068.66 |  |  |  | 1077.95 |  |  |  |  | 1063 | 1070.48 |  |  | 1056.1 | 1065.08 | 1058.33
| 铁水单耗 | kg/t | 当月入转炉铁水总量（kg）/当月合格钢坯生产量（t） | 935.6035 | 1012.6 | 955 | 940.28 | 1031.35 | 887.635 |  |  |  | 890.46 |  |  |  | 1004.74 |  |  | 910.21 |  |  |  | 835.022 |  |  | 952 |  |  | 968.2 | 813.71 |  |  |  | 997.9 |  |  |  |  | 848 | 997.114 |  |  | 839.22 | 846.57 | 839.51
| 生铁块单耗 | kg/t | 当月入转炉生铁总量（kg）/当月合格钢坯生产量（t） | 0 | 16.8 | 0 | 4.76 |  | 90.8597 |  |  |  | 0 |  |  |  | 2.9 |  |  | 10.32 | [6 empty] | 0 |  |  | 0.3 | 1.28 |  |  |  | 0.36 | [5 empty] | 30.9743 |  |  |  | 1.02 | 19.01
| 废钢铁单耗 | kg/t | 当月入转炉内部废钢与外部废钢总量（kg）/当月合格钢生产量（t） | 165.4143 | 26.69 | 74.38 | 108.59 | 186.9 | 77.9698 |  |  |  | 162.28 |  |  |  | 41.98 |  |  | 147.01 |  |  |  | 230.0604 |  |  | 96 |  |  | 105.8 | 288.29 |  |  |  | 79.6 |  |  |  |  | 215 | 43.4983 |  |  | 216.88 | 206.71 | 199.81
| 含铁散料 | kg/t | 当月入转炉包括氧化铁皮、污泥球、烧结块矿、原块矿等总量(kg)/当月合格钢生产量（t) | 0 | 21.8 | 0 | 18.27 |  | 4.6552 |  |  |  | 4.31 |  |  |  | 27.03 |  |  | 5.37 | [6 empty] | 2.5 |  |  | 3.2 | 20.49 |  |  |  | 10.6 | [5 empty] | 27.9548 |  |  | 12.47 | 5.18 | 20.52
| 工序单位能耗 | kgce/t | 全厂工序能耗=全厂各工序能耗总和（kgce）/当月合格钢坯生产量（t） | 25.8643 |  | 11.95 | / | 26.714 | -28.3881 |  |  |  | -15.12 |  |  |  | -32.02 |  |  | 3.65 |  |  |  | -9.05 |  |  | -16.88 |  |  |  | 8.8 |  |  |  | -12.95 |  |  |  |  | -17.57 | 0 |  |  |  | -12.68
| 蒸汽回收 | kg/t | 子项：蒸汽回收量kg，母项：合格钢产量 | 0 | -0.080838 | -0.075 | 94.4 | 0.1 | 74.92 |  |  |  | 79.14 |  |  |  | 102.75 |  |  | 85.03 |  |  |  | -107 |  |  | 76 |  |  | 115.9 | 90 | [9 empty] | 99.2492 |  |  | 83.65 | 91.33
| 新水消耗 | m^3/t | 全厂补新水量（m3）/当月合格钢坯生产量（t） | 0.015835 | 0.27717 | 0.257 | 0.32 |  | 0.46 |  |  |  | 0.47 |  |  |  | 0.25 |  |  | 0.75 |  |  |  | 0.049 |  |  | 0.34 |  |  |  | 0.378 |  |  |  | 0.33 |  |  |  |  | 0.485 | 1.0184 |  |  | 0.35 | 0.61 | 0.43
| 氩气消耗 | m^3/t | 全厂氩气使用量（m3）/当月合格钢坯生产量（t） | 2.4359 | 0.71995 | 0.43 | 1.66 | 11.53 | 0.59216 | [7 empty] | 0.49 |  |  | 0.35 |  |  |  | 0.668 |  |  | 0.62 |  |  | 1.47 | 0.82 | [12 empty] | 0.73 | 1.04 | 0.53
| 氮气消耗 | m^3/t | 全厂氮气使用量（m3）/当月合格钢坯生产量（t） | 不详 | 32.8734 | 35.2 | 45.2 | 35.3175 | 73.3276 |  |  |  | 68.46 |  |  |  | 38.37 |  |  | 28.29 |  |  |  | 57.3 |  |  | 0.525 |  |  | 81.07 | 29.91 |  |  |  | 86.05 |  |  |  |  | 34.6 | 59.6566 |  |  | 36.34 | 25.83 | 74.4
| 氧气消耗 | m^3/t | 全厂氧气量（m3）/当月合格钢坯生产量（t） | 57.8458 | 50.6636 | 53.13 | 57.3 | 47.66 | 52.5471 |  |  |  | 46.89 |  |  |  | 50.79 |  |  | 45.37 |  |  |  | 51.31 |  |  | 50.6 |  |  | 61.83 | 48.89 |  |  |  | 51.97 |  |  |  |  | 42.18 | 51.2728 |  |  | 48.81 | 51.57 | 50.83
| 煤气回收量 | m^3/t | 全厂煤气回收量（m3）/当月合格钢坯生产量（t） | 0 | -154.0235 | 134.91 | 150.5 | 123.0812 | 138.86 |  |  |  | 121.02 |  |  |  | 161.14 |  |  | 113.58 |  |  |  | 146.1 |  |  | 131.52 |  |  | 162.71 | 131.82 |  |  |  | 140.2 |  |  |  |  | 126.663 | 107.2239 |  |  | 92.81 | 100.07 | 120.05
| 从业人员实物劳产率 | t/人 | 合格钢生产量（吨）/转炉炼钢厂（车间）工人及学徒总人数 | 170.3613 | 504.9401 | 260.1 | 454.64 | 182.1 | 454.3762 | [7 empty] | 551.9737 |  |  | 305.04 |  |  |  | 359.7146 |  |  | 255 |  |  | 438.29 | 392.37 |  |  |  | 334.9 |  |  |  |  | 400.92 | 364.966 |  |  | 565.2 | 1726.4463
| 内控合格率 | % | 内控成分合格炉数/生产总炉数 | 100 | 99.2 | 87 | 88.75 |  | 96.82% |  |  |  | 99.96 |  |  |  | 94.37 |  |  | 99.98 | [6 empty] | 98.77 |  |  | 100 | 99.55 |  |  |  | 99.99 |  |  |  |  | 100 | 99.8895 |  |  | 95.22 | 98
| 钢坯合格率 | % | 钢坯合格生产量/总钢坯生产量 | 99.5989 | 99.96 | 100 | 99.85 | 99.42 | 100% |  |  |  | 99.96 |  |  |  | 99.98 |  |  | 99.98 |  |  |  | 99.953 |  |  | 99.4 |  |  | 99.11 | 99.72 |  |  |  | 99.99 |  |  |  |  | 100 | 97.6438 |  |  | 99.87 | 98.9 | 100
| 精炼比例 | % | 过（LF+RH）总钢量/总产量。（同时过RH和LF的钢水只记一次产量） | 100 | 700% | 0 | 68.44 | 100 | [8 empty] | 0.02186 |  |  | 98.91 |  |  |  | 100 |  |  | 100 |  |  | 100 | 89.47 | [9 empty] | 3.67 |  |  | 100% | 100 | 0.96
| 电耗 | kwh/t | 全厂电耗/合格钢产量 | 204.9888 | 32.12 | 25.4 | 93.39 | 129.4872 | 38.6957 |  |  |  | 48.58 |  |  |  | 29.86 |  |  | 80.27 |  |  |  | 66.29 |  |  | 94 |  |  | 84.9 | 79.93 |  |  |  | 41.6 | [5 empty] | 43.228 |  |  | 91.08 | 94.27 | 47.38
| 耐材消耗 | 元/t | 全厂所有耐材成本（元)/合格钢产量（t） | 23.3235 | 22.12 | 20.15 | 45.53 | 91.1416 | 13.8759 |  |  |  | 24.62 |  |  |  | 19.9 |  |  | 47.99 |  |  |  | 41.62 |  |  | 26.55 |  |  |  | 30.33 |  |  |  | 25.61 | [5 empty] | 29.9075 |  |  | 44 | 36.9397
铁水预处理 | 处理前铁水成分平均含量,% | C |  | 无 | [15 empty] | 3.68% | [20 empty] | 4.1 |  |  |  | 无
|  | Si | [17 empty] | 0.25% | [20 empty] | 0.16252
|  | P | [17 empty] | 0.07% | [20 empty] | 0.13619
|  | S | [17 empty] | 0.09% | [20 empty] | 0.13611
|  | T,℃ | [17 empty] | 1305 | [20 empty] | 1319.7317
| 处理后平均成分含量，% | C | [17 empty] | 3.68% | [20 empty] | 3.81
|  | Si | [17 empty] | 0.25%
|  | P | [17 empty] | 0.07%
|  | S | [17 empty] | 0.01% | [20 empty] | 0.0143
|  | T,℃ | [17 empty] | 1300 | [20 empty] | 1281.4004
| 石灰粉单耗 | kg/t | 当月实际消耗量（kg）/处理铁水量（t） | [16 empty] | 0.4 | [20 empty] | 3.5187
| 颗粒镁 | kg/t | 当月实际消耗量（kg）/处理铁水量（t） | [16 empty] | 0.02
| 电石 | kg/t | 当月实际消耗量（kg）/处理铁水量（t） | [16 empty] | /
| 萤石粉 | kg/t | 当月实际消耗量（kg）/处理铁水量（t） | [16 empty] | / | [20 empty] | 1.3846
| 处理周期 | min/罐 | 当月生产作业总时间（min）/预处理总罐数（罐） | [16 empty] | 27.1 | [20 empty] | 22.65
| 铁水包平均寿命 | 次 | [17 empty] | 1280 | [20 empty] | 589
| 铁损 | kg/t | （处理前铁水总量-处理后铁水总量)(kg)/处理前铁水总量(t） | [16 empty] | 0.96 | [20 empty] | 14.5662
转炉工序 | 当月转炉生产量 | wt |  | 电炉5.128 | 31.2971 | 11.8 | 14.37 | 12.36 | 385311.006 |  |  |  | 143335.698 |  |  |  | 27.05 |  |  | 18.1 |  |  |  | 12.73 |  |  | 11.09 |  |  | 32.65 | [9 empty] | 17.1078 | 22.2994 |  |  | 26.23 | -
| 当月下线炉衬寿命 | 炉 | 当月下线寿命,无下线炉役不填写 | 无 |  |  | / | [9 empty] | / |  |  | 0 | [10 empty] | 无 | [12 empty] | 0 | -
| 日历作业率 | % | 转炉全月作业时间（min）/（当月天数*24*60）（min） | 65.5602 | 76.1 | 0.97 | 82.11 | 97.93 | 0.89145 |  |  |  | 50.58 |  |  |  | 89.37 |  |  | 75.11 |  |  |  | 0.28 |  |  | 8% |  |  |  | 82.75 |  |  |  | 97.62 |  |  |  |  | 64.03 | 88.5972 |  |  | 96.55 | -
| 利用系数 | t/公称吨.日 | 当月转炉生产合格钢水量（t）/（公称吨数*当月天数） | 30.523t/MVA.日 | 43.4682 | 52.44 | 39.91 |  | 116.7609 |  |  |  | 19.91 |  |  |  | 43.64 |  |  | 43.72 |  |  |  | 39.05 | [5 empty] | 30.23 | 49.65 |  |  |  | 40.63 |  |  |  |  | 33.63 | 57.178 |  |  | 82.35 | -
| 转炉每炉产钢量 | t/炉 | 当月转炉生产合格钢水量（t）/当月生产炉数（炉) | 78.8904 | 135 | 37.42 | 116.23 | 105.7412 | 119.0702 |  |  |  | 71.03 |  |  |  | 100.88 |  |  | 52.14 |  |  |  | 131 |  |  | 105 |  |  | 114.89 | 61.33 |  |  |  | 65 |  |  |  |  | 131.32 | 82.6823 |  |  | 81.51 | 105
| 炉容比 | m3/t | 新砌炉炉内容积(m3)/公称吨数（t） | 1.06 | 0.97 | 0.7 | 78.33 | [5 empty] | 0.8 |  |  |  | 0.92 |  |  | 0.86 |  |  |  | 0.98 |  |  | 0.86 |  |  | 0.8 | 0.75 |  |  |  | 0.9 |  |  |  |  | 0.99 | 0.8 |  |  | 0.75 | 0.89
| 冶炼周期 | min/炉 | 当月生产作业总时间（min）/转炉生产炉数（炉） | 43.5723 | 30 | 24.46 | 28.7 | 35.7599 | 23.8013 |  |  |  | 28.4 |  |  |  | 28.79 |  |  | 26.12 |  |  |  | 38 |  |  | 33.5 |  |  | 32 | 28.99 |  |  |  | 27 |  |  |  |  | 30 | 42.574 |  |  | 23.2 | 28
| 氧枪喷头寿命 | 炉 |  | 不详 | 310 | 300 | 240 | [5 empty] | 92.62 |  |  |  | 349 |  |  | 238 |  |  |  | 341 |  |  | 310 |  |  | 300 | 143.42 |  |  |  | 206.2 |  |  |  |  | 214 | 330 |  |  | 208 | 100
| 转炉出钢平均成分，% | C |  | 0.2 | 4.448 | 0.064% | 0.08 | 0.09 | 0.094 |  |  |  | 0.066 |  |  |  | 0.089 |  |  | 0.1 |  |  |  | 0.082 |  |  | 0.06 | [12 empty] | 0.09 | 0.059927 |  |  | 0.06 | 0.07
|  | P |  | 0.015 | 0.413 | 0.026% | 0.014 | 0.01 | 0.024 |  |  |  | 0.0241 |  |  |  | 0.027 |  |  | 0.02 |  |  |  | 0.019 |  |  | 0.025 | [12 empty] | 0.015 | 0.026299 |  |  | 0.014 | 0.015
|  | S |  | 0.015 | 0.488 | 0.029% | 0.035 | 0.03 | 0.031 |  |  |  | 0.0306 |  |  |  | 0.025 |  |  | 0.03 |  |  |  | 0.018 |  |  | 0.027 | [12 empty] | 0.03 | 0.026 |  |  | 0.022 | 0.015
| 平均出钢温度，℃ | T |  | 1660 | 1648 | 1640 | 1613.1 | 1625.43 | 1635.77 |  |  |  | 1658.37 |  |  |  | 1668.29 |  |  | 1632 |  |  |  | 1613 |  |  | 1607 |  |  | 1641.93 | [9 empty] | 1639 | 1642.9926 |  |  | 1602 | 1600
| 转炉熔剂消耗，kg/t | 石灰 | 当月实际消耗量（kg）/合格钢坯产量（t） | 39.33（电炉） | 11.7773 | 26.3 | 31.4 | 34.1341 | 26.79 |  |  |  | 40.18 |  |  |  | 15.89 |  |  | 44.26 |  |  |  | 30.25 |  |  | 35.34 |  |  | 27.84 | 26.77 |  |  |  | 36.8 |  |  |  |  | 39.21 | 24.6803 |  |  | 35.09 | 25.97
|  | 石灰石 | 当月实际消耗量（kg）/合格钢坯产量（t） | 0 | 28.8748 | 26.4 | 11.97 | 0 | [8 empty] | 28.37 |  |  | 0 |  |  |  | 6.27 |  |  | 4.21 |  |  | 10.1 | 0 | [8 empty] | 1.944 |  |  |  | 0 | 4.98
|  | 轻烧白云石 | 当月实际消耗量（kg）/合格钢坯产量（t） | 无数据 |  | 0 | / | 6.8282 | 8.0319 |  |  |  | 2.21 |  |  |  | 14.04 |  |  | 11.16 | [6 empty] | 15.3 |  |  | 0 | 12.72 | [9 empty] | 15.5368 |  |  | 14.35 | 0
|  | 生白云石 | 当月实际消耗量（kg）/合格钢坯产量（t） | 0 | 29.6746 | 15.4 | 21.22 |  | 12.474 | [7 empty] | 8.33 |  |  | 8.65 | [6 empty] | 6.3 |  |  | 12.7 | 0 | [12 empty] | 0 | 8.35
|  | 轻烧镁球 | 当月实际消耗量（kg）/合格钢坯产量（t） | 0 |  | 0 | 1.55 | 0 | [8 empty] | / |  |  | 0 |  |  |  | 2.31 |  |  | 0 |  |  | 2.2 | 0.29 | [8 empty] | 5.629 |  |  |  |  | 3.48
|  | 其它熔剂 | 当月实际消耗量（kg）/合格钢坯产量（t） | 0 |  | 0 | / | 0 | [8 empty] | / |  |  | 4.22 |  |  |  | 3.685 |  |  | 8 |  |  |  | 0 |  |  |  | 14.6 |  |  |  |  | 1.87 | 1.3366 |  |  | 0 | 0
LF精炼工序 | 造渣材料，kg/t | 石灰 | 当月实际消耗量（kg）/合格钢坯产量（t） | 11 | 4.34 |  | 6 | 7.69 | 2.9 | [7 empty] | 4.52 |  |  | 7.45 |  |  |  | 6.391 |  |  | 4.1 |  |  | 4.06 | 2.75 | [9 empty] | 7.24 |  |  | 2.1 | 6.73
|  | 萤石 | 当月实际消耗量（kg）/合格钢坯产量（t） | 0 |  |  | 0.49 | 3.3793 | 0.45 | [7 empty] | 0.26 |  |  | 2.13 |  |  |  | 0.89 |  |  | 0.7 |  |  | 2.8 | 2.79 | [9 empty] | 2.03 |  |  | 0.62 | 1.3
|  | 复合造渣剂 | 当月实际消耗量（kg）/合格钢坯产量（t） | 不详 | 1.73 |  | 2.7 |  | 0 | [7 empty] | 1.42 |  |  | 0 |  |  |  | 0 |  |  | 1.2 |  |  | 0 | 3.65 | [12 empty] | 0 | 1.84
| 石墨电极 消耗 | kg/t | 当月实际消耗量（kg）/合格钢坯产量（t） | 0.96941 | 0.4 |  | 0.49 | 1.15 | 0.078148 | [7 empty] | 0.24467 |  |  | 0.49 |  |  |  | 0.348 |  |  | 0.52 |  |  | 0.32 | 0.63 | [9 empty] | 0.127 |  |  | 0.53 | 0.66
| 日历 作业率 | % | LF全月作业时间（min）/（当月天数*24*60）（min） | 64.6968 | 1167% |  | / | 75.28 | 0.15 | [10 empty] | 82.9 |  |  |  | 96.67 |  |  | 54 |  |  |  | 68.85 | [9 empty] | 4.02 |  |  |  | -
| 平均精炼 时间 | min | LF全月作业时间（min）/（当月生产炉数）（炉） | 85.9969 | 30 |  | 36 | 107.16 | 30.2 | [7 empty] | 40.65 |  |  | 26.71 |  |  |  | 41.68 |  |  | 51 |  |  | 45 | 29.55 | [9 empty] | 30.89 |  |  |  | 45
| 精炼 电耗 | kwh/t | 当月升温送电总量（kg）/合格钢坯产量（t） | 111.6696 | 35.84 |  | 44.51 | 91.6742 | 7.26 | [7 empty] | 38.6267 |  |  | 43.2 |  |  |  | 38.3 |  |  | 44.5 |  |  | 26.73 | 55.31 | [9 empty] | 35.98 |  |  | 34.35 | 55.87
RH或VD工序 | RH处理 炉数 | 炉 |  | VD 650 |  |  | 197 | [19 empty] | 80 | [16 empty] | （VD） | 630
| RH处理 炉数比例 | % | 当月处理炉数/转炉生产炉数 | 100 |  |  | 15.94 | [19 empty] | 7.56% | [16 empty] | 3.35% | 22.87%
| RH平均 处理周期 | min/炉 | RH全月作业时间（min）/（当月生产炉数）（炉） | 51.4169 |  |  | 30 | [19 empty] | 0 | [16 empty] | 24.6 | 45
| RH插入管寿命 | 次 |  | 无 | [22 empty] | / | [17 empty] | 无
连铸工序 | 连铸比 | % | 连铸坯生产合格量/全厂生产总量 | 93.538 | 99.99 |  | 100 | 91.92 | 100% |  |  |  | 100 |  |  |  | 100 | [6 empty] | 99.953 |  |  | 100% |  |  | 100 | 100 |  |  |  | 71.3 |  |  |  |  | 100 | 100 |  |  | 100 | 100
| 钢坯 合格率 | % | 合格连铸坯产量/(合格连铸坯产量+检验现场废品量+轧后退废量） | 99.8882 | 99.95 |  | 99.85 | 98.13 | 100% |  |  |  | 99.96 |  |  |  | 100 | [6 empty] | 9.953 |  |  | 99.79 |  |  | 99.11 | 99.96 |  |  |  | 100 |  |  |  |  | 100 | 99.9946 |  |  | 99.87 | 98.9
| 钢水收得率 | % |  |  | 93.55 |  | 98 |  | 100% | [7 empty] | 99.95 | [6 empty] | 100.2953 |  |  | 99.71 | [7 empty] | 98.85 |  |  |  |  | 99.61 | 99.5199
| 合格坯 收得率 | % | 合格连铸坯产量/连铸浇钢接受钢水量 | 96.2399 | 99.35 |  | 98 | 97.1086 | 100% |  |  |  | 99.05 |  |  |  | 99.97 | [6 empty] | 100.341 |  |  | 99.61 |  |  |  | 98.3 |  |  |  | 100 |  |  |  |  | 99.61 | 99.5199 |  |  |  | 99
| 日历 作业率 | % | 全月浇钢总时间（min）/（当月天数*24*60）（min） | 82.713 | 75.9 |  |  | 53.86 | 94% |  |  |  | 36.52 |  |  |  | 62.99 | [6 empty] | 90.8333 |  |  | 0.93 |  |  |  | 75.55 |  |  |  | 64.11 |  |  |  |  | 81.61 | 71.4759 |  |  |  | -
| 台时 产量 | t/h | 连铸生产总产量（t）/浇注总时间（h） | 80.5414 | 270 |  | 230 |  | 276.3046 |  |  |  | 136.27 |  |  |  | 185.37 | [6 empty] | 194.6483 |  |  | 207 |  |  |  | 126.41 |  |  |  | 158.48 |  |  |  |  | 205.27 | 216.6564 |  |  | 165.33 | 150
| 浇注 周期 | min/炉 | 全月浇钢总时间（min）/浇注炉数 | 52.6905 | 30 |  | 30 | 66.66 | 28.5 |  |  |  | 28.4 |  |  |  | 30.45 | [6 empty] | 39.74 |  |  | 45 |  |  | 32 | 29.11 |  |  |  | 24.69 |  |  |  |  | 38.75 | 22.9062 |  |  | 34.46 | 40
| 中包 寿命 | 小时/包 | 全月浇钢总时间（min）/连铸机开浇次数 | 24.07 | 46 |  | 24.5 | 7.51 | 60 |  |  |  | 15.94 |  |  |  | 45.35 | [6 empty] | 40.875 |  |  | 13.6 |  |  |  | 17.55 |  |  |  | 46.15 |  |  |  |  | 29.31 | 0.2859 |  |  | 14.3 | 12/18/24三种
| 平均连浇 炉数 | 炉/浇次 | 全月浇钢炉数/连铸开浇次数 | 27.4091 | 92 |  | 46 | 6.3667 | 131 |  |  |  | 30.58 |  |  |  | 78.86 | [6 empty] | 61 |  |  | 16 |  |  | 38.67 | 36.18 |  |  |  | 110.1 |  |  |  |  | 47.26 | 44.9333 |  |  | 20/19/13 | 20/30/40三种
| 溢漏率 | % | 全月浇钢炉数/连铸开浇次数 | 0 | 0 |  | / | 0 | 0% | [7 empty] | 0 | [9 empty] | 0.001% |  |  | 0.03 |  |  |  |  | 0.003 |  |  |  |  | 0 | 0.04 |  |  | 0% | 0.01563%
| 保护渣 消耗 | kg/吨 | 保护渣消耗总量/全月合格钢产量 | 0.524 | 0.1069 |  | 0.48 |  | 0.22 |  |  |  | 0 |  |  |  | 0.375 | [6 empty] | 0.332 |  |  | 0.33 |  |  |  | 0.24 | [8 empty] | 0.33 | 0.16658 |  |  | 0.41 | 0.3
| 热送率 | % | 装炉≥400℃铸坯块数/生产总块数 | 5.015% | 95 |  | 33 |  | 99.2% | [7 empty] | 64.73 | [6 empty] | 69.81 |  |  | 70 | [7 empty] | 90.92% |  |  |  |  | 100 | 86.872 |  |  |  | 30
| 结晶器寿命 | 炉/个 | （当月结晶器从上线-使用下线总过钢量）/（结晶器更换个数） | 不详 | 580 |  | 60 |  | 1117 | [7 empty] | 402 | [9 empty] | 53 |  |  | 1000 | [9 empty] | 1078 | 110 |  |  |  | 70
成品工序 | 钢种分类，% | 非合金钢比率 |  | 80.44% |  |  | 46.8 | [5 empty] | 16.92 |  |  |  | 48.69 | [9 empty] | 61.3 |  |  | 94.55 | [13 empty] | 65.33% | 28.6%
|  | 低合金钢比率 |  | 9.574% |  |  | 36.03 | [5 empty] | 83.08 |  |  |  | 51.31 | [6 empty] | 89.0933 |  |  | 15.4 |  |  | 1.65 | [13 empty] | 2.46% | 71.4%
|  | 合金结构钢比率 |  | 9.983% |  |  | 17.17 | [9 empty] | 0 | [9 empty] | 23.3 |  |  | 3.8 | [13 empty] | 32.2%
|  | 模铸钢比率 |  | 6.462 | [12 empty] | 0 | [12 empty] | 0
| 合金元素 | 合金元素规定含水量量界限值（%）
|  | 非合金钢 | 低合金钢
| A1 | <0.1 | -
| B | <0.0005 | -
| BI | <0.10 | -
| Cr | <0.30 | 0.30～0.50
| Co | <0.10 | -
| Cu | <0.10 | 0.10～<0.50
| Mn | <1.00 | 1.00～<1.40
| Mo | <0.05 | 0.05～<0.10
| Ni | <0.30 | 0.30～<0.50
| Nb | <0.02 | 0.02～<0.06
| Pb | <0.40 | -
| Se | <0.10 | -
| Si | <0.50 | 0.50～<0.90
| Te | <0.10 | -
| Ti | <0.05 | 0.05～<0.13
| W | <0.10 | -
| V | <0.04 | 0.04～<0.12
| Zr | <0.05 | 0.02～<0.05
| La系（每种元素） | <0.02 | 0.02～<0.05
| 其它规定元素 | <0.05 | -
（S、P、C、N除外）
Note on B7: 冶金交流中心: 小数点后保留两位
Note on B8: 冶金交流中心: 小数点后保留两位
Note on B9: 冶金交流中心: 小数点后保留两位
Note on B10: 冶金交流中心: 小数点后保留两位
Note on B11: 冶金交流中心: 小数点后保留两位
Note on B12: 冶金交流中心: 小数点后保留一位
Note on B13: 冶金交流中心: 小数点后保留两位
Note on B15: 冶金交流中心: 小数点后保留两位
Note on B16: 冶金交流中心: 小数点后保留一位
Note on B17: 冶金交流中心: 小数点后保留一位
Note on B18: 冶金交流中心: 小数点后保留一位
Note on B19: 冶金交流中心: 小数点后保留一位
Note on B20: 作者: 小数点后保留一位
Note on B21: 冶金交流中心: 小数点后保留一位
Note on B22: 冶金交流中心: 小数点后保留两位
Note on B23: 冶金交流中心: 小数点后保留两位
Note on B24: 冶金交流中心: 小数点后保留一位
Note on B45: 冶金交流中心: 小数点后保留两位
Note on B46: 冶金交流中心: 小数点后保留两位
Note on B47: 冶金交流中心: 小数点后保留两位
Note on B48: 冶金交流中心: 小数点后保留两位
Note on D7: 作者: 入炉原料所有物料全部按照100%投入计算，不折算系数；不包括含铁散料；不包括热回收钢水
Note on D8: 作者: 包括所有物料不折算，全部按照100%折算；不包括含铁散料；不包括回炉钢水
Note on AD59: Administrator: 菱镁石