## 技术经济指标（板坯）
|  |  | 联系电话：0311-85395669 尚美诺15230111569，王柳15373652759；邮箱：shangmeinuo@163.com |  | 联系电话：0311-85395669 尚美诺15230111569，王柳15373652759；邮箱：shangmeinuo@163.com | [11 empty] | 联系电话：0311-85395669 尚美诺15230111569，王柳15373652759；邮箱：shangmeinuo@163.com
2024年全年累计炼钢指标
指标 | 公司名称 |  | 指标定义: | 山西太钢不锈钢 | 山西太钢不锈钢股份有限公司 |  | 梅山钢铁股份有限公司 |  | 四川德胜 | 山东泰山钢铁 | 唐山建龙特殊钢 | 津西正达 | 安钢 | 福建三明 | 山西建龙 | 迁安轧一 | 韶钢 | 天铁热轧板有限公司 | 重钢股份有限公司 |  | 凌源钢铁 | 元立金属制品 | 唐山文丰 | 山东富伦钢铁 | 荣程钢铁 | 柳钢 | 鄂钢 | 山西新泰 | 湘钢 | 唐山中厚板 | 南京钢铁 | 酒钢宏兴股份公司 |  | 首钢京唐 | 鲅鱼圈 | 南阳汉冶特钢
| 分厂名称 |  |  | 炼钢一厂不锈钢生产线 | 炼钢二厂南区 | 炼钢二厂北区 | 一炼钢 | 二炼钢 | 钢轧厂 | 炼钢厂 |  |  | 第二炼轧厂 | 炼钢一厂 | 炼钢二厂 | 联成炼钢 | 炼钢厂 |  | 一系列 | 二系列 | 第一炼钢厂 | 炼钢厂 | 炼钢厂 | 炼钢厂 |  |  |  | 方坯 | 宽厚板厂 |  | 第二炼钢厂 | 酒钢碳钢薄板厂 | 炼轧厂 |  |  | 炼钢厂
炼钢厂综合指标 | 年度累计产量 | wt | 当月底全年累计产量 1月-当月的累计产量 | 25.25（电炉） | 195.4233 | 829.8904 | 267.77 | 597.28 |  | 183.1 |  |  |  |  | 337.8854 |  | 426.6011 | 474.42 |  |  | 138.79 |  | 196.1 |  | 392.42 |  |  |  |  | 445.95 |  | 399 | 16.4892 |  | 682.55
| 铁水预处理比 | % | 铁水预处理处理量/入转炉铁水量*100% | 0 | 90.4232 | 12.1842 | 91.055 | 94.47 |  | 50.8 |  |  |  |  | 5.99 |  |  | 100 |  |  |  |  | 85 |  | 0 |  |  |  |  | 0.01 |  | 18.6% | 2.6813 |  | 62.8475
| 金属料消耗 | kg/t | 转炉炼钢金属料消耗量（干克／吨）= （入炉铁水+入炉生铁入炉外部废钢+渣钢+内部回收切头、切尾、中包残钢等+合金硅铁、锰铁总量及脱氧剂+其他含铁原料） （千克）/合格钢坯生产量（吨） | 1286.724 | 1190.1425 | 1162.2196 | 1101.12 | 1084.35 |  | 1085.6 |  |  |  |  | 1079.1582 |  | 1091.774 | 1081.67 |  |  | 1079.3313 | 1101.1258 | 1068.3 |  | 1086.9402 |  |  |  |  | 1105.129 |  | 1087.41 | 1092.4226 |  | 1067.6826
| 钢铁料消耗 | kg/t | 转炉炼钢金属料消耗量（干克／吨）= （入炉入炉铁水+生铁+外部废钢+渣钢+内部回收切头、切尾、中包残钢等+其他含铁原料） （千克）/合格钢坯生产量（吨） | 542.515 | 1085.1416 | 1062.4625 | 1083.28 | 1074.65 |  | 1076.8 |  |  |  |  | 1068.0574 |  | 1049.405 | 1051.88 |  |  | 1075.1373 | 1068.6423 | 1063 |  | 1080.1417 |  |  |  |  | 1054.599 |  | 1067.26 | 1065.7477 |  | 1053.0825
| 铁水单耗 | kg/t | 当月入转炉铁水总量（kg）/当月合格钢坯生产量（t） | 0 | 1017.9862 | 913.0689 | 923.6382 | 880.4366 |  | 905.8 |  |  |  |  | 952.6327 |  | 833.9 | 941.47 |  |  | 947.6128 | 806.0257 | 975 |  | 949.0392 |  |  |  |  | 1012.654 |  | 885.84 | 880.2364 |  | 910.9996
| 生铁块单耗 | kg/t | 当月入转炉生铁总量（kg）/当月合格钢坯生产量（t） | 0 | 0 | 0.15973 | 0 | 0 |  | 28.2 |  |  |  |  | 7.4231 |  | 14.353 | 1.05 |  |  |  | 5.3036 | 0 |  | 0.046667 |  |  |  |  | 2.507 |  | 5.46 | 18.4975 |  | 33.4932
| 废钢铁单耗 | kg/t | 当月入转炉内部废钢与外部废钢总量（kg）/当月合格钢生产量（t） | 542.515 | 11.4261 | 72.6192 | 142.6214 | 182.6313 |  | 136.8 |  |  |  |  | 108.0016 |  | 201.152 | 109.37 |  |  | 127.5245 | 295.0984 | 88 |  | 125.2133 |  |  |  |  | 39.438 |  | 145.87 | 167.0138 |  | 108.5897
| 含铁散料 | kg/t | 当月入转炉包括氧化铁皮、污泥球、烧结块矿、原块矿等总量(kg)/当月合格钢生产量（t) | 0 | 0.34281 | 32.3325 | 22.12 | 13.66 |  | 9.6 |  |  |  |  | 11.1008 |  | 17.7621 | 22.279 |  |  |  | 19.0824 | 5.3 |  | 6.4775 |  |  |  |  | 0 |  | 17.99 | 7.6 |  | 1.3687
| 工序单位能耗 | kgce/t | 全厂工序能耗=全厂各工序能耗总和（kgce）/当月合格钢坯生产量（t） | 53.9253 | -14.1766 | -33.1727 | -20.78 | -25.98 |  | -19.5 |  |  |  |  | 30.38 |  | -19.471 | -26.6353 |  |  | -9.256 | 8.8 | -17.4 |  | #DIV/0! | [6 empty] | -0.5 | -16.4103 |  | -15.0296
| 蒸汽回收 | kg/t | 子项：蒸汽回收量kg，母项：合格钢产量 | 0 | 87.3608 | 125.6971 | 0.1011 | 0.1002 | [6 empty] | 102.8583 |  | 0.109 | 0.0511 |  |  | 121.6681 | 90 | 75 |  | 116.4325 |  |  |  |  | 94.544 |  | 58.46 | 81.2025 |  | 94.4273
| 新水消耗 | m^3/t |  | 0.35035 | 0.087655 | 0.15444 | 0.28 | 0.74 |  | 0.1 |  |  |  |  | 0.20397 |  | 0.125 | 0.411 |  |  | 0.082863 | 0.3969 | 0.36 | [6 empty] | 0.045 |  | 0.09 | 0.90805 |  | 0.37796
| 氩气消耗 | m^3/t | 全厂氩气使用量（m3）/当月合格钢坯生产量（t） | 不详 | 0.55336 | 1.172 | 1.23 | 1.42 |  | 2.65 |  |  |  |  | 0.50619 |  | 1.094 | 1.3832 |  |  | 0.78095 | 0.89872 | 0.62 |  | 1.7375 |  |  |  |  | 1.38 |  | 1.08 | 0.3328 |  | 1.0074
| 氮气消耗 | m^3/t | 全厂氮气使用量（m3）/当月合格钢坯生产量（t） | 不详 | 475.5451 | 43.7214 | 39.6 | 25.22 |  | 61.56 |  |  |  |  | 77.4141 |  | 25.822 | 53.3056 |  |  | 67.5304 | 30.1683 | 0.54 |  | 76.3842 |  |  |  |  | 71.73 |  | 66.22 | 28.7822 |  | 60.0282
| 氧气消耗 | m^3/t | 全厂氧气量（m3）/当月合格钢坯生产量（t） | 20.5683 | 40.1453 | 52.2285 | 49.6 | 46.97 |  | 61.8 |  |  |  |  | 50.773 |  | 47.838 | 52.9922 |  |  | 56.4167 | 49.1774 | 51.5 |  | 60.1875 |  |  |  |  | 52.451 |  | 54.2 | 46.1371 |  | 53.97
| 煤气回收量 | m^3/t | 全厂煤气回收量（m3）/当月合格钢坯生产量（t） | 0 | 144.728 | 132.0696 | 126.94 | 123.26 | [6 empty] | 163.795 |  | -139.138 | 166.2489 |  |  | 165.5562 | 131.5418 | 135.6 |  | 150.0892 |  |  |  |  | 114.617 |  | 112.75 | 112.6689 |  | 133.6097
| 从业人员实物劳产率 | t/人 | 合格钢生产量（吨）/转炉炼钢厂（车间）工人及学徒总人数 | 859.1225 | —— | —— | 3628.3 | 8093.3 |  | 360.5 |  |  |  |  | 609.4613 |  | 7827.5424 | 4941.89 |  |  | 3903.1167 | 407.1572 | 185 |  | 433.415 |  |  |  |  | 445.59 |  | 1333.21 | 25325.1595 |  | 10806.1997
| 内控合格率 | % | 内控成分合格炉数/生产总炉数 | 100 | 97.4283 | 93.54 | 91.82 | 92.79 |  | 99.65 |  |  |  |  | 99.93 |  |  | 100 |  |  |  | 99.5844 | 99.81 |  | 99.9675 |  |  |  |  | 100 |  | 100 | 99.9552 |  | 96.62
| 钢坯合格率 | % | 钢坯合格生产量/总钢坯生产量 | 99.24 | 99.9572 | 99.9158 | 99.95 | 99.96 |  | 100 |  |  |  |  | 99.95 |  | 100 | 99.77 |  |  | 99.98 | 99.7419 | 99.8 |  | 99.4 |  |  |  |  | 99.97 |  | 100 | 99.9883 |  | 99.8717
| 精炼比例 | % | 过（LF+RH）总钢量/总产量。（同时过RH和LF的钢水只记一次产量） | 100 | 97.3438 | 86.6439 | 87.85 | 69.86 |  | 42.8 |  |  |  |  | 5.99 |  | 53.485 | 94.94 |  |  | 100 | 85.3362 | 0.72 |  | 100 |  |  |  |  | 79.65 |  | 100 | 99.2397 |  | 100
| 电耗 | kwh/t | 全厂电耗/合格钢产量 | 559.3608 | 93.8348 | 196.176 | 85.5 | 52.08 |  | 45.9 |  |  |  |  | 31.7603 |  | 61.732 | 60.5619 |  |  | 59.7612 | 80.2018 | 82 |  | 87.5408 |  |  |  |  | 59.027 |  | 56.43 | 78.8631 |  | 69.8195
| 耐材消耗 | 元/t | 全厂所有耐材成本（元)/合格钢产量（t） | 72.7593 | 61.03 | 45.49 | 57.22 | 38.8 |  | 39.1 |  |  |  |  | 21.612 |  |  | 20.49 |  |  | 49.7164 | 30.3155 | 21.4 | [6 empty] | 32.37 |  | 41.14 | 47.0757 |  | 49.2534
铁水预处理 | 处理前铁水成分平均含量,% | C |  | 无 | 4.3794 | 4.29 |  |  |  | 4.3 |  |  |  |  | 4.6867 |  |  | 4.49 | [11 empty] | 4.2 |  | 5.26 | 3.798% |  | 4.4425
|  | Si |  |  | 0.43756 | 0.52175 |  |  |  | 0.51 |  |  |  |  | 0.37196 |  |  | 0.53 | [11 empty] | 0.55 |  | 0.58 | 0.5199% |  | 0.31583
|  | P |  |  | 0.045433 | 0.047895 | 0.13903 | 0.13495 |  | 0.155 |  |  |  |  | 0.13267 |  |  | 0.18 | [11 empty] | 0.125 |  | 0.078 | 0.0811% |  | 0.10922
|  | S |  |  | 0.024039 | 0.024475 | 0.03256 | 0.03008 |  | 0.036 |  |  |  |  | 0.031946 |  |  | 0.049 | [11 empty] | 0.02 |  | 0.88 | 0.06898% |  | 0.029808
|  | T,℃ |  |  | 1352.1332 | 1324.5 |  |  |  | 1359 |  |  |  |  | 1346.3333 |  |  | 1272 | [11 empty] | 1352 |  | 1323 | 1316 |  | 1368.3333
| 处理后平均成分含量，% | C |  |  | 4.4149 | 4.2733 |  |  |  | 4.3 |  |  |  |  | 4.881 |  |  | 4.45 | [11 empty] | 4.2 |  | 4.24 | 3.798% |  | 4.43
|  | Si |  |  | 4.1544 | 0.51417 |  |  |  | 0.51 |  |  |  |  | 0.37529 |  |  | 0.53 | [11 empty] | 0.47 |  | 0.541 | 0.5199% |  | 0.31167
|  | P |  |  | 0.045433 | 0.048083 | 0.01527 | 0.02051 |  | 0.155 |  |  |  |  | 0.13333 |  |  | 0.148 | [11 empty] | 0.12 |  | 0.079 | 0.0811% |  | 0.10992
|  | S |  |  | 0.0021306 | 0.0072417 | 0.00658 | 0.00587 |  | 0.015 |  |  |  |  | 0.008 |  |  | 0.015 | [11 empty] | 0.011 |  | 0.723 | 0.013% |  | 0.0049583
|  | T,℃ |  |  | 1743.3656 | 1739.2222 | 1352.0658 | 1376.6033 |  | 1328 |  |  |  |  | 1325 |  |  | 1261 | [11 empty] | 1335 |  | 1320 | 1305 |  | 1347.6667
| 石灰粉单耗 | kg/t | 当月实际消耗量（kg）/处理铁水量（t） |  | 6.7666 | 5.6692 | 3.4192 | 3.08 |  | 4.6 |  |  |  |  | 9.64 |  |  | 36.81 | [11 empty] | 2.25 |  | 0.432 | 0.19453 |  | 2.085
| 颗粒镁 | kg/t | 当月实际消耗量（kg）/处理铁水量（t） |  | 1.4844 | 0 | 0.32167 | 0.45 | [6 empty] | 0 | [14 empty] | 0.38 |  | 0.039 | 0.011655 |  | 0.50583
| 电石 | kg/t | 当月实际消耗量（kg）/处理铁水量（t） |  | 0 | 0 | [8 empty] | 0 | [16 empty] | / | / |  | 0
| 萤石粉 | kg/t | 当月实际消耗量（kg）/处理铁水量（t） |  | 0 | 0 | [8 empty] | 0.086027 | [16 empty] | / | / |  | 0
| 处理周期 | min/罐 | 当月生产作业总时间（min）/预处理总罐数（罐） |  | 51.2014 | 32.2167 | 34.6183 | 30.5792 |  | 26.5 |  |  |  |  | 33.5433 | [14 empty] | 35 |  | 23.57 | 31.2 |  | 37.275
| 铁水包平均寿命 | 次 |  |  | 874.9444 | 431.2 | [8 empty] | - | [16 empty] | 890 | 953 |  | 868.5
| 铁损 | kg/t | （处理前铁水总量-处理后铁水总量)(kg)/处理前铁水总量(t） |  | 20.9265 | 15.675 | 17.84 | 9.7 | [6 empty] | 19.82 | [14 empty] | 12.98 |  | 1.98 | 0.93 |  | 5.105
转炉工序 | 当月转炉生产量 | wt |  | 电炉25.251 | 210.3386 | 377.7678 | 279.23 | 615.94 | [6 empty] | 28.1571 |  | 426.6011 | 474.42 |  |  | 138.79 |  | 55.14 |  | 32.7012 |  |  |  |  | 445.59 |  | / | 1.3207 |  | 682.55
| 当月下线炉衬寿命 | 炉 | 当月下线寿命,无下线炉役不填写 | 270.3333 | / | / | 7465 | 11321 |  | 无 |  |  |  |  | / | [5 empty] | 16742 | 22717.7 | [9 empty] | / | 13460 |  | 0
| 日历作业率 | % | 转炉全月作业时间（min）/（当月天数*24*60）（min） | 57.8421 | 75.5109 | 59.9257 | 58.79 | 76.28 |  | 70.5 |  |  |  |  | 97.1845 |  | 66.936 | 79.8 |  |  | 0.25 | 85.6552 | 59% | [6 empty] | 45.36 |  | 73.58 | 79.0672 |  | 76.6063
| 利用系数 | t/公称吨.日 | 当月转炉生产合格钢水量（t）/（公称吨数*当月天数） | 7.666t/MVA.日 | 25.0803 | 28.3728 | 16.34 | 32.79 |  | 85 |  |  |  |  | 58.1292 |  | 32.377 | 36.01 |  |  | 35.63 | 51.293 | 14.4 |  | 31.4492 |  |  |  |  | 34.41 |  | 76.54 | 46.1296 |  | 23.8734
| 转炉每炉产钢量 | t/炉 | 当月转炉生产合格钢水量（t）/当月生产炉数（炉) | 97.2317 | 77.0725 | 186.3312 | 154.36 | 273.54 |  | 55 |  |  |  |  | 118.4699 |  | 129.344 | 195.46 |  |  | 126.9 | 61.618 | 105 |  | 116.78 |  |  |  |  | 117.65 |  | 123.57 | 52.945 |  | 260
| 炉容比 | m3/t | 新砌炉炉内容积(m3)/公称吨数（t） | 1.12 | 0.92 | 0.92 |  |  |  | 0.75 |  |  |  |  | 0.77 |  |  | 0.95 |  |  | 0.98 | 0.75 | 0.85 |  | 0.8 |  |  |  |  | 0.928 |  | 0.96 | 0.86 |  | 0.92
| 冶炼周期 | min/炉 | 当月生产作业总时间（min）/转炉生产炉数（炉） | 117.3858 | 43.7958 | 41.226 | 37.55 | 37.64 |  | 26.1 |  |  |  |  | 31.8773 |  | 32.089 | 34.65 |  |  | 38 | 28.0073 | 35.2 |  | 32 |  |  |  |  | 26.5 |  | 35.18 | 26.1357 |  | 41.1653
| 氧枪喷头寿命 | 炉 |  | 无 | 196.1223 | 328.3286 | 357.5 | 673.3 |  | 115 |  |  |  |  | 226 |  | 129 |  |  |  | 321 | 147.9007 | 330 |  | 300 |  |  |  |  | 535 |  | 336 | 325.3946 |  | 380.543
| 转炉出钢平均成分，% | C |  |  | 0.034028 | 0.0485 |  |  |  | （碳素钢）0.13 |  |  |  |  | 0.064627 | [5 empty] | 0.084 |  | 0.067 | [6 empty] | 0.08 |  | 0.078 | 0.096 |  | 0.047408
|  | P |  |  | 0.01 | 0.015333 |  |  |  | 0.025 |  |  |  |  | 0.021473 | [5 empty] | 0.016 |  | 0.024 | [6 empty] | 0.015 |  | 0.015 | 0.017 |  | 0.016883
|  | S |  |  | 0.01 | 0.01725 |  |  |  | 0.02 |  |  |  |  | 0.02178 | [5 empty] | 0.017 |  | 0.02 | [6 empty] | 0.018 |  | 0.049 | 0.055 |  | 0.011775
| 平均出钢温度，℃ | T |  | 1600 | 1681.5746 | 1610.25 | 1645.1917 | 1631.3492 |  | 1660 |  |  |  |  | 1663 |  |  | 1571 |  |  | 1627 |  | 1621 |  | 1638.3517 |  |  |  |  | 1620 |  | 1622.55 | 1649 |  | 1656.0833
| 转炉熔剂消耗，kg/t | 石灰 | 当月实际消耗量（kg）/合格钢坯产量（t） | 32.40（电炉） | 25.6989 | 31.5965 | 27.3775 | 25.8175 |  | 37.5 |  |  |  |  | 28.8623 |  | 32.827 | 22.15 |  |  | 17.0603 | 27.4418 | 32 |  | 31.475 |  |  |  |  | 30.387 |  | 35.87 | 50.9864 |  | 26.6833
|  | 石灰石 | 当月实际消耗量（kg）/合格钢坯产量（t） | 0 | 25.8527 | 23.9043 | 2.155 | 3.9017 |  | 12.5 |  |  |  |  | 12.0196 |  |  | 25.086 |  |  | 35.41 | 0 | 7 |  | 2.8017 |  |  |  |  | 16.918 |  | 5.29 | 0 |  | 4.1158
|  | 轻烧白云石 | 当月实际消耗量（kg）/合格钢坯产量（t） | 0 | 13.2009 | 19.1721 | 7.4383 | 7.1192 |  | 19.8 |  |  |  |  | 13.5663 |  | 13.223 | 1.18 |  |  |  | 11.4574 | 15 |  | 1.9275 |  |  |  |  | 15.987 |  | 15.66 | 2.0755 |  | 5.1182
|  | 生白云石 | 当月实际消耗量（kg）/合格钢坯产量（t） | 0 | 14.2749 | 0.028132 | 12.2208 | 4.4483 |  | 8.5 |  |  |  |  | 5.4742 |  |  | 20.768 |  |  |  | 0 | 4.9 |  | 15.5092 |  |  |  |  | 2.824 |  | 10.2 | 4.9511 |  | 9.2617
|  | 轻烧镁球 | 当月实际消耗量（kg）/合格钢坯产量（t） | 0 | 0.0016763 | 0 | 1.495 | 1.8233 |  | 0 |  |  |  |  | 0 | [5 empty] | 1.0794 | 0.31598 | 0 |  | 2.0442 |  |  |  |  | 0 |  | 0.11 | 7.767 |  | 0
|  | 其它熔剂 | 当月实际消耗量（kg）/合格钢坯产量（t） | 无数据 | 3.5386 | 0.00069831 |  |  |  | 0 |  |  |  |  | 0 |  |  | 0.71 |  |  | 4.8839 | 0 | 3 | [6 empty] | 0 |  | / | 2.4649 |  | 0
LF精炼工序 | 造渣材料，kg/t | 石灰 | 当月实际消耗量（kg）/合格钢坯产量（t） | 0 | 4.4643 | 2.4709 |  |  |  | 4.59 |  |  |  |  | 4.08 | [5 empty] | 7.5568 | 2.7181 | 5.5 |  | 4.8067 |  |  |  |  | 2.32 |  | 3.28 | 8.51 |  | 3.9642
|  | 萤石 | 当月实际消耗量（kg）/合格钢坯产量（t） | 0 | 0.78665 | 0.58856 |  |  |  | 0 |  |  |  |  | 1.2393 | [5 empty] | 0.48883 | 2.4997 | 1.7 |  | 2.3183 |  |  |  |  | 0.65 |  | 0.21 | 2.68 |  | 0.12292
|  | 复合造渣剂 | 当月实际消耗量（kg）/合格钢坯产量（t） | 0 | 无 | #VALUE! |  |  |  | 0 |  |  |  |  | 1.1927 | [5 empty] | 2.3347 | 3.6362 | 1.2 |  | 0 |  |  |  |  | 0 |  | 0.32 | 0 |  | 0.35708
| 石墨电极 消耗 | kg/t | 当月实际消耗量（kg）/合格钢坯产量（t） |  | 0.19578 | 0.16759 | 0.143 | 0.091 |  | 0.0001 |  |  |  |  | - |  | 0.47 |  |  |  | 0.38225 | 0.60436 | 0.46 |  | 0.3475 |  |  |  |  | 0.218 |  | 0.29 | 0.49 |  | 0.18167
| 日历 作业率 | % | LF全月作业时间（min）/（当月天数*24*60）（min） |  | 27.4389 | 55.431 | [8 empty] | 2.27 |  | 48.175 | 94.94 |  |  | 91.7792 | 73.4786 | 26 | [6 empty] | 76.63 |  | 95.14 | 5.86 |  | 78.78
| 平均精炼 时间 | min | LF全月作业时间（min）/（当月生产炉数）（炉） |  | 53.8229 | 62.4842 | 43.07 | 46.33 |  | 28.2 |  |  |  |  | 45.8333 |  | 43.176 | 35.9 |  |  | 46.7681 | 29.5359 | 48 |  | 45 |  |  |  |  | 39.45 |  | 45.36 | 33.2 |  | 42.9833
| 精炼 电耗 | kwh/t | 当月升温送电总量（kg）/合格钢坯产量（t） |  | 35.8671 | 28.6325 | 35.08 | 33.1201 |  | 29.5 |  |  |  |  | - |  | 48.395 | 20.2296 |  |  | 41.2617 | 54.5474 | 42 |  | 27.2358 |  |  |  |  | 34.98 |  | 37.02 | 42.56 |  | 23.1925
RH或VD工序 | RH处理 炉数 | 炉 |  | VOD 0 | 16676 | 3252 | 6910 | 5450 |  | 无 |  |  |  |  | #DIV/0! | [7 empty] | 57 | [6 empty] | 3286 |  | 512 |  |  | 13786
| RH处理 炉数比例 | % | 当月处理炉数/转炉生产炉数 |  | 83.6644 | 12.08 | 39.7683 | 25.0146 |  | 无 |  |  |  |  | #DIV/0! | [7 empty] | 4% | [6 empty] | 8.62 |  | 1.15 |  |  | 60.1019
| RH平均 处理周期 | min/炉 | RH全月作业时间（min）/（当月生产炉数）（炉） |  | 53.1844 | 42.567 | 38.6433 | 25.5275 |  | 无 |  |  |  |  | #DIV/0! | [7 empty] | 0 | [6 empty] | 20.11 |  | 48.2 |  |  | 23.1509
| RH插入管寿命 | 次 |  |  | 44.1936 | 64.6 |  |  |  | 无 |  |  |  |  | #DIV/0! | [7 empty] | / | [8 empty] | 65 |  |  | 87.2963
连铸工序 | 连铸比 | % | 连铸坯生产合格量/全厂生产总量 | 89.1269 | 99.8908 | 100 | 100 | 100 |  | 100 |  |  |  |  | 100 |  | 100 | 100 |  |  | 99.98 | 100 | 1 |  | 100 |  |  |  |  | 100 |  | 100 | 100 |  | 100
| 钢坯 合格率 | % | 合格连铸坯产量/(合格连铸坯产量+检验现场废品量+轧后退废量） | 99.39 | 99.9572 | 99.9158 | 99.94 | 99.95 |  | 99.88 |  |  |  |  | 99.95 |  |  | 99.77 |  |  | 99.98 | 99.9544 | 99.7 |  | 99.4 |  |  |  |  | 99.97 |  | 100 | 100 |  | 99.8722
| 钢水收得率 | % |  |  | 97.4667 | 97.3195 |  |  |  | 99.05 |  |  |  |  | 99.9403 |  |  | 100 |  |  | 99.6256 |  | 99.66 | [6 empty] | 98.5 |  | 99.15 | 98.77 |  | 97.8809
| 合格坯 收得率 | % | 合格连铸坯产量/连铸浇钢接受钢水量 | 90.4834 | 99.9572 | 99.9158 | 97.32 | 98.37 |  | 99.13 |  |  |  |  | 99.95 |  | 99.487 | 98.93 |  |  | 99.6478 | 98.4214 | 99.64 | [6 empty] | 99.99 |  | 99.15 | 100 |  | 97.8809
| 日历 作业率 | % | 全月浇钢总时间（min）/（当月天数*24*60）（min） | 26.3249 | 87.1014 | 79.9984 | 65.89 | 94.24 |  | 65.6 |  |  |  |  | 65.0965 |  | 61.222 | 80.41 |  |  | 91.1047 | 77.3847 | 0.84 | [6 empty] | 65.28 |  | 45.7 | 16.95 |  | 80.9088
| 台时 产量 | t/h | 连铸生产总产量（t）/浇注总时间（h） | 48.6632 | 91.3227 | 268.0127 | 232.01 | 361.57 |  | 139.8 |  |  |  |  | 153.3212 |  | 195.541 | 168 |  |  | 171.5539 | 152.8384 | 210 | [6 empty] | 180.25 |  | 152 | 110.74 |  | 321.796
| 浇注 周期 | min/炉 | 全月浇钢总时间（min）/浇注炉数 | 51.7696 | 46.6991 | 32.7717 | 40.03 | 45.42 |  | 27.8 |  |  |  |  | 43.0393 |  |  | 33.58 |  |  |  | 24.1859 | 46 |  | 32 |  |  |  |  | 34.51 |  | 52.14 | 28.56 |  | 50.8128
| 中包 寿命 | 小时/包 | 全月浇钢总时间（min）/连铸机开浇次数 | 3.6821 | 9.4951 | 6.8817 | 11.26 | 12.54 |  | 30.5 |  |  |  |  | 41.1363 |  |  | 20.12 |  |  | 15.1217 | 31.9874 | 13.3. | [6 empty] | 78 |  | 14.78 | 17.31 |  | 7.6964
| 平均连浇 炉数 | 炉/浇次 | 全月浇钢炉数/连铸开浇次数 | 4.2675 | 53.8966 | 14.4027 | 18.92 | 58.17 |  | 75 |  |  |  |  | 52.0238 |  | 21.446 | 33.58 |  |  | 63.4503 | 79.3659 | 15 |  | 34.4333 |  |  |  |  | 90 |  | 27.6 | 36.37 |  | 9.084
| 溢漏率 | % | 全月溢漏钢流数总和/（全月浇钢总炉数*铸机流数） | 0 | 0.0036682 | 0 | 0.0058 | 0.0023 |  | 0 |  |  |  |  | 0.83667 |  | 0.021 | 0 |  |  |  |  | 1e-05 |  | 0.013333 |  |  |  |  | 0 |  | 0 | 0 |  | 0
| 保护渣 消耗 | kg/吨 | 保护渣消耗总量/全月合格钢产量 | 0.51 | 0.50184 | 0.49917 | 0.42 | 0.42 |  | 0.69 |  |  |  |  | 0.4378 |  |  | 0.49 |  |  | 0.41249 | 0.41317 | 0.34 |  | #DIV/0! |  |  |  |  | 0.5 |  | 0.66 | 0.99 |  | 0.41074
| 热送率 | % | 装炉≥400℃铸坯块数/生产总块数 | 0 | 93.6434 | 93.2387 | 74.54 | 76.59 | [6 empty] | 63.04 |  |  | 84.44 |  |  | 97.73 |  | 86 |  | #DIV/0! |  |  |  |  | 69 |  | 0 | 0 |  | 76.1846
| 低倍级别 （偏析、疏松） |  |  |  | 1级 | 1级 | [8 empty] | 1 | [7 empty] | 0.5 | [8 empty] | 1.5 | 0.5 |  | 99%控制在B1.0以下
| 裂纹率 | % |  |  | 0 | 0.71583 | [8 empty] | 0.013368 | [7 empty] | 0 | [8 empty] | 0 | 0 |  | 0.0018268
| 结晶器寿命 | 炉/个 | （当月结晶器从上线-使用下线总过钢量）/（结晶器更换个数） |  | 908.9308 | 510.25 | [8 empty] | 120 | [5 empty] | 1077.25 |  | 15.7 |  | 1000 |  |  |  |  | 220 |  | 566 | 1029 |  | 554
成品工序 | 非合金钢比率 |  |  | 0 | 70.9226 | 59.5972 |  |  |  | 60.58% |  |  |  |  | 91.3223 |  |  | 81.9871 |  |  |  |  | 0.48 |  | 93.6258 |  |  |  |  | 24 |  | 100 | 73.62 |  | 64.1402
| 低合金钢比率 |  |  | 0 | 13.0916 | 22.7725 |  |  |  | 39.42% |  |  |  |  | 8.6777 |  |  | 18.0129 |  |  | 6.7201 |  | 32% |  | 2.06 |  |  |  |  | 75 |  |  | 26.38 |  | 32.8357
| 合金结构钢比率 |  |  | 100 | 12.1526 | 17.6394 | [8 empty] | 0 | [7 empty] | 0.2 |  | 4.3142 |  |  |  |  | 1 |  |  | 0 |  | 3.0242
| 模铸钢比率 |  |  | 10.8731 | 3.5793 | 0 | [8 empty] | 0 | [9 empty] | 0 |  |  |  |  | 0 |  |  | 0 |  | 0
主要钢种 |  |  |  | 不锈钢304、321 | [5 empty] | Q235B、Q195、Q355B/C/D、SPHC/D、SS400 | [19 empty] | 容器板、桥梁、风电板、高建高强钢等 |  | Q235B、Q245R
| 合金元素 | 合金元素规定含水量量界限值（%）
|  | 非合金钢 | 低合金钢
| A1 | <0.1 | -
| B | <0.0005 | -
| BI （铋） | <0.10 | -
| Cr （铬） | <0.30 | 0.30～0.50
| Co （一氧化碳） | <0.10 | -
| Cu （铜元素） | <0.10 | 0.10～<0.50
| Mn | <1.00 | 1.00～<1.40
| Mo | <0.05 | 0.05～<0.10
| Ni | <0.30 | 0.30～<0.50
| Nb | <0.02 | 0.02～<0.06
| Pb | <0.40 | -
| Se | <0.10 | -
| Si | <0.50 | 0.50～<0.90
| Te | <0.10 | -
| Ti | <0.05 | 0.05～<0.13
| W | <0.10 | -
| V | <0.04 | 0.04～<0.12
| Zr | <0.05 | 0.02～<0.05
| La系（每种元素） | <0.02 | 0.02～<0.05
| 其它规定元素 | <0.05 | -
（S、P、C、N除外）
Note on B9: 冶金交流中心: 小数点后保留两位
Note on B12: 冶金交流中心: 小数点后保留一位
Note on B13: 冶金交流中心: 小数点后保留两位
Note on B15: 冶金交流中心: 小数点后保留两位
Note on B16: 冶金交流中心: 小数点后保留一位
Note on B17: 冶金交流中心: 小数点后保留一位
Note on B18: 冶金交流中心: 小数点后保留一位
Note on B19: 冶金交流中心: 小数点后保留一位
Note on B20: 冶金交流中心: 小数点后保留三位
Note on B21: 冶金交流中心: 小数点后保留两位
Note on B22: 冶金交流中心: 小数点后保留两位
Note on B23: 冶金交流中心: 小数点后保留两位
Note on B24: 冶金交流中心: 小数点后保留一位
Note on B45: 冶金交流中心: 小数点后保留两位
Note on B46: 冶金交流中心: 小数点后保留两位
Note on B47: 冶金交流中心: 小数点后保留两位
Note on B48: 冶金交流中心: 小数点后保留两位
Note on D7: 作者: 入炉原料所有物料全部按照100%投入计算，不折算系数；不包括含铁散料；不包括热回收钢水
Note on D8: 作者: 包括所有物料不折算，全部按照100%折算；不包括含铁散料；不包括回炉钢水